## EtaStar_Disp
η* 計算シート (変位入力版) Disp→Acc: a = -(2πf)²·d/1000
■ 入力パラメータ
サンプリング周波数 fs | 5120 | Hz | A列全体平均から自動算出
データ点数 N | 2048 | 点
加振周波数 f | 50 | Hz | 黄色: 加振周波数
粉体質量 m_p | 1.61 | g | 黄色: 粉体のみ(基準ジグなら 0)
容器質量 m_c | 2.1 | g | 黄色: 容器(ジグ)質量
合計質量 m_tot | 3.71 | g
角周波数 ω | 314.1593 | rad/s
■ 使い方
1. 「TimeData」シート: A列=時刻[s], B列=力[N], C列=変位[mm] を貼り付け
2. 黄色セルに 加振周波数 f, 粉体質量 m_p, 容器質量 m_c を入力
3. ★ η* の行に答えが自動表示
※ 加速度は a = -(2πf)²·d/1000 でシート内部換算
■ 計算式
D(f) = Σ d[n]·exp(-j2πf·t[n]) ※d はmm単位の生DFT
X(f) = -(2πf)²·D/1000 ※加速度DFT [m/s²]
Y(f) = Σ F[n]·exp(-j2πf·t[n]) ※力DFT
η* = -2π·Im(X*·Y) / (m_tot · ¦X¦²) ※論文式(2)
■ 計算結果
項目 | 値 | 単位 | 備考
Re(D) [変位DFT, mm単位] | 0
Im(D) [変位DFT, mm単位] | 0
Re(Y) [力DFT] | -0.05563221
Im(Y) [力DFT] | 0.0002195246
Re(X) [加速度DFT = -ω²·D/1000] | 0
Im(X) | 0
¦X¦² (加速度パワー) | 0
Re(P_cross) = Re(X)·Re(Y)+Im(X)·Im(Y) | 0
Im(P_cross) = Re(X)·Im(Y)-Im(X)·Re(Y) | 0
A_disp (変位振幅) | 0 | mm
A_acc (加速度振幅) | 0 | m/s²
v_c,max (容器最大速度) | 0 | m/s
★ η* (Reduced Loss Factor) | #DIV/0! | - | 論文 式(2)
(検算) E_diss [J] | 0 | J
(検算) 基準KE ½·m_tot·v² [J] | 0 | J
(検算) E_diss / KE | #DIV/0! | - | η* と一致するはず

## EtaStar_Acc
η* 計算シート (加速度入力版) Acc 直接使用
■ 入力パラメータ
サンプリング周波数 fs | 5120 | Hz | A列全体平均から自動算出
データ点数 N | 2048 | 点
加振周波数 f | 200 | Hz | 黄色: 加振周波数
粉体質量 m_p | 0.677 | g | 黄色: 粉体のみ(基準ジグなら 0)
容器質量 m_c | 0.88 | g | 黄色: 容器(ジグ)質量
合計質量 m_tot | 1.557 | g
角周波数 ω | 1256.637 | rad/s
■ 使い方
1. 「TimeData」シート: A列=時刻[s], B列=力[N], D列=加速度[m/s²] を貼り付け
2. 黄色セルに 加振周波数 f, 粉体質量 m_p, 容器質量 m_c を入力
3. ★ η* の行に答えが自動表示
※ 加速度を直接使用(微分・変換なし)
■ 計算式
X(f) = Σ a[n]·exp(-j2πf·t[n]) ※加速度DFT [m/s²]
Y(f) = Σ F[n]·exp(-j2πf·t[n]) ※力DFT
η* = -2π·Im(X*·Y) / (m_tot · ¦X¦²) ※論文式(2)
■ 計算結果
項目 | 値 | 単位 | 備考
Re(Y) [力DFT] | -520.7469
Im(Y) [力DFT] | -101.6813
Re(X) [加速度DFT] | -196487.2
Im(X) [加速度DFT] | -52954.6
¦X¦² (加速度パワー) | 41411419531.3
Re(P_cross) = Re(X)·Re(Y)+Im(X)·Im(Y) | 107704613.6
Im(P_cross) = Re(X)·Im(Y)-Im(X)·Re(Y) | -7596868.8
A_acc (加速度振幅) | 198.7285 | m/s²
v_c,max (容器最大速度) | 0.1581431 | m/s
★ η* (Reduced Loss Factor) | 0.7402966 | - | 論文 式(2)
(検算) E_diss [J] | 1.441335e-05 | J
(検算) 基準KE ½·m_tot·v² [J] | 1.946969e-05 | J
(検算) E_diss / KE | 0.7402966 | - | η* と一致するはず

## TimeData
時刻 t [s] | 力 F [N] | 変位 d [mm] ← Disp版で使う | 加速度 a [m/s²] ← Acc版で使う
0 | -0.5244728 |  | -193.9875 | ← A: 時刻[s], B: 力[N] は両方で使用
0.0001953125 | -0.4762868 |  | -175.1883 | ← C: 変位[mm] → EtaStar_Disp シート
0.000390625 | -0.4029114 |  | -145.6798 | ← D: 加速度[m/s²] → EtaStar_Acc シート
0.0005859375 | -0.3038669 |  | -107.7658 | ※ どちらか片方のみ埋めればOK(使う方のシートで計算)
0.00078125 | -0.1904033 |  | -63.72623
0.0009765625 | -0.06837273 |  | -16.13292
0.001171875 | 0.05886859 |  | 32.17742
0.001367188 | 0.1821747 |  | 78.40664
0.0015625 | 0.2916993 |  | 119.9425
0.001757813 | 0.3836837 |  | 154.6387
0.001953125 | 0.4535051 |  | 180.5524
0.002148438 | 0.4943854 |  | 195.8879
0.00234375 | 0.5047684 |  | 199.3461
0.002539063 | 0.4835165 |  | 190.2306
0.002734375 | 0.4331771 |  | 169.1307
0.002929688 | 0.3649268 |  | 137.9932
0.003125 | 0.2908952 |  | 99.08667
0.003320313 | 0.2096583 |  | 54.69984
0.003515625 | 0.1046951 |  | 7.330475
0.003710938 | -0.03230161 |  | -40.34739
0.00390625 | -0.1844118 |  | -85.64104
0.004101563 | -0.3149011 |  | -126.1786
0.004296875 | -0.4114671 |  | -159.8113
0.004492188 | -0.4860911 |  | -184.3291
0.0046875 | -0.5291975 |  | -197.8757
0.004882812 | -0.5350095 |  | -199.1367
0.005078125 | -0.5084071 |  | -187.6492
0.005273438 | -0.4486267 |  | -164.3722
0.00546875 | -0.3635218 |  | -131.2711
0.005664063 | -0.2590886 |  | -90.63491
0.005859375 | -0.1392059 |  | -44.84465
0.006054688 | -0.01203721 |  | 3.423041
0.00625 | 0.1124456 |  | 51.21352
0.006445313 | 0.2280601 |  | 95.77814
0.006640625 | 0.3324359 |  | 134.7817
0.006835938 | 0.4152439 |  | 166.176
0.00703125 | 0.4724254 |  | 188.057
0.007226563 | 0.5026156 |  | 198.7852
0.007421875 | 0.499269 |  | 197.2009
0.007617188 | 0.4650598 |  | 183.0522
0.0078125 | 0.4033995 |  | 157.6151
0.008007813 | 0.3231326 |  | 123.1254
0.008203125 | 0.2385214 |  | 81.74947
0.008398437 | 0.152227 |  | 35.79714
0.00859375 | 0.05005118 |  | -12.05173
0.008789062 | -0.07974846 |  | -59.0906
0.008984375 | -0.2168472 |  | -102.7269
0.009179688 | -0.3449629 |  | -140.698
0.009375 | -0.4499888 |  | -170.8891
0.009570313 | -0.5078549 |  | -191.2218
0.009765625 | -0.5332647 |  | -200.0297
0.009960938 | -0.5297302 |  | -196.2351
0.01015625 | -0.485147 |  | -179.8569
0.01035156 | -0.4166869 |  | -152.3125
0.01054688 | -0.3243241 |  | -115.8552
0.01074219 | -0.2103497 |  | -72.89987
0.0109375 | -0.08972562 |  | -25.91679
0.01113281 | 0.03747321 |  | 22.37178
0.01132813 | 0.1597966 |  | 69.12465
0.01152344 | 0.2697037 |  | 111.7452
0.01171875 | 0.3666036 |  | 148.0143
0.01191406 | 0.4400103 |  | 175.9004
0.01210938 | 0.4872375 |  | 193.5513
0.01230469 | 0.5044224 |  | 199.4698
0.0125 | 0.4878162 |  | 192.7766
0.01269531 | 0.4422658 |  | 173.8452
0.01289063 | 0.3734279 |  | 144.5444
0.01308594 | 0.293438 |  | 107.1606
0.01328125 | 0.2094972 |  | 63.73563
0.01347656 | 0.1143378 |  | 16.68671
0.01367188 | -0.002628679 |  | -31.18037
0.01386719 | -0.1397928 |  | -77.15327
0.0140625 | -0.2723171 |  | -118.8104
0.01425781 | -0.3857254 |  | -153.9761
0.01445313 | -0.4772657 |  | -180.4504
0.01464844 | -0.5261525 |  | -196.3251
0.01484375 | -0.5359178 |  | -200.1853
0.01503906 | -0.5188407 |  | -191.2495
0.01523438 | -0.4649225 |  | -170.136
0.01542969 | -0.3814231 |  | -138.7484
0.015625 | -0.2780372 |  | -99.39572
0.01582031 | -0.1604302 |  | -54.46456
0.01601563 | -0.03653646 |  | -6.54439
0.01621094 | 0.08855516 |  | 41.52208
0.01640625 | 0.2047744 |  | 86.94013
0.01660156 | 0.3114735 |  | 127.2927
0.01679687 | 0.4002534 |  | 160.4233
0.01699219 | 0.4616911 |  | 184.3702
0.0171875 | 0.4985739 |  | 197.453
0.01738281 | 0.5024902 |  | 198.3669
0.01757812 | 0.4745769 |  | 186.7298
0.01777344 | 0.4211196 |  | 163.5457
0.01796875 | 0.3445037 |  | 130.8213
0.01816406 | 0.2580947 |  | 90.72717
0.01835938 | 0.1696299 |  | 45.46453
0.01855469 | 0.07120045 |  | -2.328552
0.01875 | -0.05426429 |  | -49.79044
0.01894531 | -0.1989814 |  | -94.25176
0.01914063 | -0.3297216 |  | -133.4993
0.01933594 | -0.4286949 |  | -165.4586
0.01953125 | -0.4960461 |  | -187.9284
0.01972656 | -0.5332497 |  | -199.1757
0.01992188 | -0.5347931 |  | -197.9773
0.02011719 | -0.5014043 |  | -183.9895
0.0203125 | -0.4388302 |  | -158.4799
0.02050781 | -0.3481209 |  | -123.6238
0.02070313 | -0.2374231 |  | -81.73912
0.02089844 | -0.117952 |  | -35.24764
0.02109375 | 0.008623273 |  | 13.14504
0.02128906 | 0.1380549 |  | 60.50899
0.02148438 | 0.2534055 |  | 104.142
0.02167969 | 0.3505112 |  | 141.7594
0.021875 | 0.4300232 |  | 171.3378
0.02207031 | 0.4810984 |  | 190.9993
0.02226563 | 0.5035626 |  | 199.2365
0.02246094 | 0.4955998 |  | 195.1196
0.02265625 | 0.455362 |  | 178.6612
0.02285156 | 0.3950588 |  | 151.3066
0.02304688 | 0.3283964 |  | 115.2705
0.02324219 | 0.2647729 |  | 72.75547
0.0234375 | 0.172754 |  | 26.27586
0.02363281 | 0.02399261 |  | -21.50258
0.02382813 | -0.1264754 |  | -67.98635
0.02402344 | -0.2546031 |  | -110.6182
0.02421875 | -0.3805789 |  | -147.2018
0.02441406 | -0.4689785 |  | -175.6272
0.02460938 | -0.5187941 |  | -193.8203
0.02480469 | -0.5448881 |  | -200.241
0.025 | -0.5271488 |  | -193.9219
0.02519531 | -0.4791676 |  | -175.0993
0.02539062 | -0.4055945 |  | -145.5451
0.02558594 | -0.3036864 |  | -107.5729
0.02578125 | -0.1894959 |  | -63.53535
0.02597656 | -0.06387926 |  | -16.02764
0.02617188 | 0.06435692 |  | 32.15343
0.02636719 | 0.1837418 |  | 78.23371
0.0265625 | 0.2925009 |  | 119.7473
0.02675781 | 0.3840912 |  | 154.5334
0.02695313 | 0.4527207 |  | 180.4832
0.02714844 | 0.4934501 |  | 195.7992
0.02734375 | 0.5037803 |  | 199.1849
0.02753906 | 0.4824432 |  | 189.9668
0.02773438 | 0.4324896 |  | 168.8367
0.02792969 | 0.3635439 |  | 137.7796
0.028125 | 0.2838111 |  | 98.95846
0.02832031 | 0.1968164 |  | 54.6
0.02851563 | 0.0963381 |  | 7.234682
0.02871094 | -0.02838709 |  | -40.47818
0.02890625 | -0.1740391 |  | -85.7877
0.02910156 | -0.3106068 |  | -126.2763
0.02929688 | -0.41463 |  | -159.8065
0.02949219 | -0.4881628 |  | -184.1994
0.0296875 | -0.5287868 |  | -197.7474
0.02988281 | -0.5359274 |  | -199.1302
0.03007813 | -0.50917 |  | -187.6571
0.03027344 | -0.4487225 |  | -164.2641
0.03046875 | -0.3655343 |  | -131.0542
0.03066406 | -0.2584111 |  | -90.38283
0.03085938 | -0.1363053 |  | -44.68022
0.03105469 | -0.01324824 |  | 3.46373
0.03125 | 0.1131717 |  | 51.22431
0.03144531 | 0.2303896 |  | 95.84566
0.03164062 | 0.3313587 |  | 134.9276
0.03183594 | 0.4158404 |  | 166.2975
0.03203125 | 0.4727838 |  | 188.0399
0.03222656 | 0.50156 |  | 198.6404
0.03242188 | 0.4998082 |  | 196.9855
0.03261719 | 0.4668999 |  | 182.8764
0.0328125 | 0.4112823 |  | 157.5778
0.03300781 | 0.3366953 |  | 123.1826
0.03320312 | 0.2481554 |  | 81.85585
0.03339844 | 0.1524992 |  | 35.91368
0.03359375 | 0.04282095 |  | -12.02753
0.03378906 | -0.09330967 |  | -59.14198
0.03398438 | -0.2315352 |  | -102.8395
0.03417969 | -0.34914 |  | -140.8583
0.034375 | -0.4483429 |  | -170.9507
0.03457031 | -0.5073768 |  | -191.1691
0.03476563 | -0.5326114 |  | -199.9461
0.03496094 | -0.5327953 |  | -196.1325
0.03515625 | -0.4893005 |  | -179.7151
0.03535156 | -0.4205878 |  | -152.142
0.03554687 | -0.3259982 |  | -115.6727
0.03574219 | -0.2079697 |  | -72.65075
0.0359375 | -0.09166691 |  | -25.56195
0.03613281 | 0.03498725 |  | 22.78524
0.03632813 | 0.1615475 |  | 69.54412
0.03652344 | 0.2711047 |  | 112.1025
0.03671875 | 0.3684348 |  | 148.2984
0.03691406 | 0.4416695 |  | 176.1455
0.03710938 | 0.4879474 |  | 193.703
0.03730469 | 0.5053448 |  | 199.5254
0.0375 | 0.4893315 |  | 192.8211
0.03769531 | 0.4462795 |  | 173.9404
0.03789063 | 0.3814536 |  | 144.6419
0.03808594 | 0.3076678 |  | 107.145
0.03828125 | 0.2286923 |  | 63.64626
0.03847656 | 0.1270236 |  | 16.58548
0.03867188 | -0.003724651 |  | -31.3581
0.03886719 | -0.1406865 |  | -77.40591
0.0390625 | -0.2744271 |  | -119.0088
0.03925781 | -0.4008754 |  | -154.038
0.03945313 | -0.4807881 |  | -180.437
0.03964844 | -0.5224378 |  | -196.28
0.03984375 | -0.5449396 |  | -200.1072
0.04003906 | -0.5205216 |  | -191.1744
0.04023438 | -0.4656704 |  | -170.0287
0.04042969 | -0.3873022 |  | -138.5774
0.040625 | -0.2795034 |  | -99.20151
0.04082031 | -0.1653282 |  | -54.22236
0.04101562 | -0.03865619 |  | -6.254563
0.04121094 | 0.08954366 |  | 41.79286
0.04140625 | 0.2052369 |  | 87.19101
0.04160156 | 0.3137602 |  | 127.4873
0.04179688 | 0.3996581 |  | 160.5478
0.04199219 | 0.4625666 |  | 184.4191
0.0421875 | 0.4992454 |  | 197.3627
0.04238281 | 0.5010508 |  | 198.1888
0.04257813 | 0.4742919 |  | 186.5169
0.04277344 | 0.4189274 |  | 163.2894
0.04296875 | 0.346992 |  | 130.536
0.04316406 | 0.272274 |  | 90.37302
0.04335938 | 0.1872159 |  | 45.07123
0.04355469 | 0.06976406 |  | -2.642137
0.04375 | -0.07087003 |  | -50.06689
0.04394531 | -0.2017021 |  | -94.58475
0.04414063 | -0.3303552 |  | -133.7877
0.04433594 | -0.4365463 |  | -165.6287
0.04453125 | -0.4953904 |  | -188.0587
0.04472656 | -0.5323365 |  | -199.2807
0.04492188 | -0.5341787 |  | -198.0389
0.04511719 | -0.4975833 |  | -183.9783
0.0453125 | -0.4374353 |  | -158.3445
0.04550781 | -0.3448343 |  | -123.4291
0.04570313 | -0.2350992 |  | -81.57321
0.04589844 | -0.1143513 |  | -35.16107
0.04609375 | 0.01334577 |  | 13.13013
0.04628906 | 0.135225 |  | 60.45969
0.04648438 | 0.2512035 |  | 104.1614
0.04667969 | 0.3504548 |  | 141.8885
0.046875 | 0.4287812 |  | 171.5535
0.04707031 | 0.4822001 |  | 191.2559
0.04726563 | 0.5034708 |  | 199.4133
0.04746094 | 0.4949529 |  | 195.1051
0.04765625 | 0.4560551 |  | 178.5033
0.04785156 | 0.3954789 |  | 151.1262
0.04804688 | 0.3196019 |  | 115.1843
0.04824219 | 0.2288918 |  | 72.78698
0.0484375 | 0.1299521 |  | 26.25216
0.04863281 | 0.02187929 |  | -21.71071
0.04882812 | -0.1020095 |  | -68.32638
0.04902344 | -0.2449493 |  | -110.9704
0.04921875 | -0.3801897 |  | -147.4817
0.04941406 | -0.4667097 |  | -175.8608
0.04960938 | -0.5131668 |  | -193.9991
0.04980469 | -0.5382686 |  | -200.2447
0.05 | -0.5240978 |  | -193.7836
0.05019531 | -0.4718631 |  | -174.9356
0.05039063 | -0.3993421 |  | -145.3597
0.05058594 | -0.3039613 |  | -107.3908
0.05078125 | -0.1888699 |  | -63.33245
0.05097656 | -0.06588824 |  | -15.7252
0.05117188 | 0.06039516 |  | 32.58582
0.05136719 | 0.1831928 |  | 78.76343
0.0515625 | 0.2923774 |  | 120.2173
0.05175781 | 0.3838956 |  | 154.811
0.05195313 | 0.4534802 |  | 180.5603
0.05214844 | 0.4937141 |  | 195.7209
0.05234375 | 0.5036587 |  | 199.0789
0.05253906 | 0.4822185 |  | 189.9575
0.05273438 | 0.4305917 |  | 168.9529
0.05292969 | 0.3585516 |  | 137.9377
0.053125 | 0.2762989 |  | 99.02513
0.05332031 | 0.1926736 |  | 54.49214
0.05351563 | 0.1001716 |  | 6.940764
0.05371094 | -0.02238744 |  | -40.86767
0.05390625 | -0.1695768 |  | -86.12962
0.05410156 | -0.3059982 |  | -126.5524
0.05429688 | -0.4108938 |  | -160.1179
0.05449219 | -0.4873107 |  | -184.5999
0.0546875 | -0.5305865 |  | -198.1407
0.05488281 | -0.5362061 |  | -199.3747
0.05507813 | -0.5094692 |  | -187.7558
0.05527344 | -0.4503326 |  | -164.3106
0.05546875 | -0.3649824 |  | -131.1457
0.05566406 | -0.2604392 |  | -90.54604
0.05585938 | -0.1398579 |  | -44.83481
0.05605469 | -0.01510556 |  | 3.36583
0.05625 | 0.108466 |  | 51.20198
0.05644531 | 0.2272161 |  | 95.8811
0.05664062 | 0.3313362 |  | 134.9273
0.05683594 | 0.415194 |  | 166.2608
0.05703125 | 0.473238 |  | 187.971
0.05722656 | 0.5018631 |  | 198.5041
0.05742188 | 0.499595 |  | 196.8336
0.05761719 | 0.4671005 |  | 182.7274
0.0578125 | 0.4118803 |  | 157.4161
0.05800781 | 0.3442141 |  | 123.0244
0.05820313 | 0.2672032 |  | 81.67912
0.05839844 | 0.1689252 |  | 35.74723
0.05859375 | 0.04711749 |  | -12.171
0.05878906 | -0.08672893 |  | -59.29349
0.05898438 | -0.2275277 |  | -102.8997
0.05917969 | -0.3563278 |  | -140.8506
0.059375 | -0.4527751 |  | -171.0247
0.05957031 | -0.513158 |  | -191.3178
0.05976563 | -0.5400073 |  | -200.1274
0.05996094 | -0.5360648 |  | -196.2528
0.06015625 | -0.4950391 |  | -179.7324
0.06035156 | -0.4226491 |  | -152.1266
0.06054688 | -0.3281086 |  | -115.6289
0.06074219 | -0.2135879 |  | -72.60157
0.0609375 | -0.09067449 |  | -25.50046
0.06113281 | 0.03701904 |  | 22.9326
0.06132813 | 0.161473 |  | 69.74299
0.06152344 | 0.2718466 |  | 112.3394
0.06171875 | 0.3685137 |  | 148.5208
0.06191406 | 0.4423477 |  | 176.2353
0.06210938 | 0.4881584 |  | 193.7014
0.06230469 | 0.5051823 |  | 199.5159
0.0625 | 0.4896044 |  | 192.7829
0.06269531 | 0.4452451 |  | 173.8544
0.06289063 | 0.3802325 |  | 144.5195
0.06308594 | 0.3108241 |  | 106.9687
0.06328125 | 0.2404948 |  | 63.43472
0.06347656 | 0.1412805 |  | 16.45131
0.06367188 | -0.001572094 |  | -31.31732
0.06386719 | -0.1566344 |  | -77.18009
0.0640625 | -0.2909926 |  | -118.7416
0.06425781 | -0.401031 |  | -153.8749
0.06445312 | -0.479892 |  | -180.371
0.06464844 | -0.5237114 |  | -196.2685
0.06484375 | -0.5387776 |  | -200.0839
0.06503906 | -0.518045 |  | -191.0641
0.06523437 | -0.4647284 |  | -169.8432
0.06542969 | -0.3850394 |  | -138.3584
0.065625 | -0.2794658 |  | -98.97597
0.06582031 | -0.1629483 |  | -54.05676
0.06601563 | -0.03974789 |  | -6.13772
0.06621094 | 0.08617378 |  | 41.96673
0.06640625 | 0.2041763 |  | 87.43031
0.06660156 | 0.3126414 |  | 127.7619
0.06679688 | 0.4006187 |  | 160.7988
0.06699219 | 0.4626927 |  | 184.5716
0.0671875 | 0.4986396 |  | 197.4568
0.06738281 | 0.5016618 |  | 198.2712
0.06757813 | 0.4740258 |  | 186.5394
0.06777344 | 0.418922 |  | 163.2152
0.06796875 | 0.3452661 |  | 130.3878
0.06816406 | 0.2650728 |  | 90.22962
0.06835938 | 0.1723577 |  | 45.02198
0.06855469 | 0.05860088 |  | -2.67836
0.06875 | -0.06808626 |  | -50.15343
0.06894531 | -0.1989684 |  | -94.61352
0.06914062 | -0.3261313 |  | -133.8007
0.06933594 | -0.4280349 |  | -165.6769
0.06953125 | -0.4964395 |  | -188.0406
0.06972656 | -0.5326374 |  | -199.1698
0.06992188 | -0.5310361 |  | -197.8636
0.07011719 | -0.4967761 |  | -183.8264
0.0703125 | -0.4317195 |  | -158.3311
0.07050781 | -0.3404683 |  | -123.4936
0.07070313 | -0.2354597 |  | -81.58579
0.07089844 | -0.1167945 |  | -35.11786
0.07109375 | 0.01070455 |  | 13.19294
0.07128906 | 0.1354303 |  | 60.51182
0.07148438 | 0.2509643 |  | 104.1539
0.07167969 | 0.3510719 |  | 141.8667
0.071875 | 0.429378 |  | 171.5347
0.07207031 | 0.4814312 |  | 191.1859
0.07226562 | 0.5041672 |  | 199.3748
0.07246094 | 0.4947309 |  | 195.1269
0.07265625 | 0.4554508 |  | 178.5684
0.07285156 | 0.3939469 |  | 151.2773
0.07304687 | 0.3189552 |  | 115.2685
0.07324219 | 0.2382675 |  | 72.6873
0.0734375 | 0.1442096 |  | 26.07822
0.07363281 | 0.0231862 |  | -21.8374
0.07382813 | -0.1127877 |  | -68.33714
0.07402344 | -0.251271 |  | -110.9409
0.07421875 | -0.3790093 |  | -147.4917
0.07441406 | -0.465661 |  | -175.8091
0.07460938 | -0.5162313 |  | -193.8686
0.07480469 | -0.5402177 |  | -200.1431
0.075 | -0.5241189 |  | -193.7105
0.07519531 | -0.4756605 |  | -174.8767
0.07539063 | -0.4012389 |  | -145.3372
0.07558594 | -0.3018513 |  | -107.311
0.07578125 | -0.1868932 |  | -63.18736
0.07597656 | -0.06259187 |  | -15.58888
0.07617188 | 0.06264731 |  | 32.68116
0.07636719 | 0.183268 |  | 78.77425
0.0765625 | 0.2932412 |  | 120.2125
0.07675781 | 0.3840539 |  | 154.861
0.07695313 | 0.453142 |  | 180.6596
0.07714844 | 0.494445 |  | 195.872
0.07734375 | 0.5036176 |  | 199.2048
0.07753906 | 0.482055 |  | 189.9571
0.07773438 | 0.4319694 |  | 168.7789
0.07792969 | 0.3627972 |  | 137.6292
0.078125 | 0.2823462 |  | 98.69582
0.07832031 | 0.1910443 |  | 54.21025
0.07851563 | 0.090492 |  | 6.720698
0.07871094 | -0.02224999 |  | -41.06987
0.07890625 | -0.1599 |  | -86.33679
0.07910156 | -0.3077101 |  | -126.6498
0.07929688 | -0.4162505 |  | -160.0637
0.07949219 | -0.4847157 |  | -184.5043
0.0796875 | -0.5322281 |  | -198.068
0.07988281 | -0.537106 |  | -199.3496
0.08007812 | -0.5073826 |  | -187.7755
0.08027344 | -0.4511212 |  | -164.3203
0.08046875 | -0.3627643 |  | -131.0694
0.08066406 | -0.2593166 |  | -90.33667
0.08085938 | -0.1379691 |  | -44.54104
0.08105469 | -0.00940528 |  | 3.678704
0.08125 | 0.1120004 |  | 51.43132
0.08144531 | 0.230213 |  | 95.93195
0.08164063 | 0.332307 |  | 134.8502
0.08183594 | 0.4145784 |  | 166.1406
0.08203125 | 0.4728751 |  | 187.9149
0.08222656 | 0.5005671 |  | 198.5181
0.08242188 | 0.4988652 |  | 196.8083
0.08261719 | 0.4635624 |  | 182.6386
0.0828125 | 0.4038718 |  | 157.2474
0.08300781 | 0.3310728 |  | 122.7835
0.08320313 | 0.2515877 |  | 81.3827
0.08339844 | 0.1601719 |  | 35.40343
0.08359375 | 0.04077025 |  | -12.44087
0.08378906 | -0.09570916 |  | -59.48465
0.08398438 | -0.2300189 |  | -103.0927
0.08417969 | -0.3519996 |  | -141.0043
0.084375 | -0.44884 |  | -171.1092
0.08457031 | -0.5087776 |  | -191.3029
0.08476563 | -0.5339211 |  | -200.0574
0.08496094 | -0.5297167 |  | -196.2438
0.08515625 | -0.4885398 |  | -179.7338
0.08535156 | -0.4173384 |  | -152.0466
0.08554688 | -0.3250473 |  | -115.4441
0.08574219 | -0.2135797 |  | -72.30594
0.0859375 | -0.09053995 |  | -25.19192
0.08613281 | 0.04008409 |  | 23.16389
0.08632813 | 0.1624615 |  | 69.95428
0.08652344 | 0.2718025 |  | 112.5549
0.08671875 | 0.3700899 |  | 148.7156
0.08691406 | 0.4423159 |  | 176.4336
0.08710938 | 0.4882338 |  | 193.8453
0.08730469 | 0.5054359 |  | 199.5439
0.0875 | 0.4885308 |  | 192.7527
0.08769531 | 0.4454539 |  | 173.7439
0.08789062 | 0.3809113 |  | 144.3154
0.08808594 | 0.3081776 |  | 106.7576
0.08828125 | 0.2299609 |  | 63.20928
0.08847656 | 0.1256275 |  | 16.16917
0.08867188 | -0.008795611 |  | -31.66016
0.08886719 | -0.1520216 |  | -77.58129
0.0890625 | -0.2848835 |  | -119.1167
0.08925781 | -0.3976353 |  | -154.1746
0.08945313 | -0.4791572 |  | -180.5906
0.08964844 | -0.525978 |  | -196.3627
0.08984375 | -0.5391317 |  | -200.079
0.09003906 | -0.5174442 |  | -190.9991
0.09023438 | -0.4664016 |  | -169.7186
0.09042969 | -0.3857567 |  | -138.2335
0.090625 | -0.2808738 |  | -98.86865
0.09082031 | -0.1661598 |  | -53.90613
0.09101563 | -0.04168908 |  | -5.986827
0.09121094 | 0.08690747 |  | 42.05274
0.09140625 | 0.2064803 |  | 87.45689
0.09160156 | 0.3125135 |  | 127.7276
0.09179688 | 0.4003182 |  | 160.7679
0.09199219 | 0.4642908 |  | 184.6056
0.0921875 | 0.498891 |  | 197.5
0.09238281 | 0.5019422 |  | 198.2377
0.09257813 | 0.474229 |  | 186.4081
0.09277344 | 0.419623 |  | 163.0435
0.09296875 | 0.3505704 |  | 130.2542
0.09316406 | 0.2773247 |  | 90.1327
0.09335938 | 0.1929427 |  | 44.91569
0.09355469 | 0.0789848 |  | -2.781286
0.09375 | -0.05426366 |  | -50.22327
0.09394531 | -0.1902204 |  | -94.68035
0.09414063 | -0.3304174 |  | -133.8488
0.09433594 | -0.4398677 |  | -165.6555
0.09453125 | -0.5013935 |  | -187.9581
0.09472656 | -0.5346832 |  | -199.0549
0.09492188 | -0.5343195 |  | -197.7428
0.09511719 | -0.4989193 |  | -183.6999
0.0953125 | -0.4332015 |  | -158.1075
0.09550781 | -0.34379 |  | -123.1437
0.09570312 | -0.2381124 |  | -81.20403
0.09589844 | -0.113431 |  | -34.72569
0.09609375 | 0.01478167 |  | 13.59031
0.09628906 | 0.1361509 |  | 60.85761
0.09648438 | 0.2521945 |  | 104.3933
0.09667969 | 0.3506624 |  | 141.9533
0.096875 | 0.4277027 |  | 171.5261
0.09707031 | 0.4812826 |  | 191.1825
0.09726563 | 0.5032745 |  | 199.3632
0.09746094 | 0.4935655 |  | 195.0651
0.09765625 | 0.4532614 |  | 178.3759
0.09785156 | 0.3877058 |  | 150.9115
0.09804688 | 0.3073011 |  | 114.8546
0.09824219 | 0.2197815 |  | 72.30277
0.0984375 | 0.1265488 |  | 25.70628
0.09863281 | 0.01830154 |  | -22.22746
0.09882813 | -0.1135106 |  | -68.75484
0.09902344 | -0.2544327 |  | -111.3059
0.09921875 | -0.3756021 |  | -147.7798
0.09941406 | -0.4621462 |  | -176.0436
0.09960938 | -0.512917 |  | -194.0401
0.09980469 | -0.5325835 |  | -200.2654
0.1 | -0.5201516 |  | -193.7574
0.1001953 | -0.4736834 |  | -174.8183
0.1003906 | -0.3997451 |  | -145.1964
0.1005859 | -0.3003381 |  | -107.195
0.1007813 | -0.1852836 |  | -63.16884
0.1009766 | -0.06288996 |  | -15.61224
0.1011719 | 0.06418647 |  | 32.66217
0.1013672 | 0.1834023 |  | 78.80987
0.1015625 | 0.2922876 |  | 120.3097
0.1017578 | 0.3852963 |  | 154.9289
0.1019531 | 0.452696 |  | 180.6533
0.1021484 | 0.4943274 |  | 195.7809
0.1023438 | 0.5038621 |  | 199.0044
0.1025391 | 0.4812231 |  | 189.6806
0.1027344 | 0.4310896 |  | 168.4914
0.1029297 | 0.3584102 |  | 137.3887
0.103125 | 0.2756102 |  | 98.52025
0.1033203 | 0.1873458 |  | 54.02881
0.1035156 | 0.08917091 |  | 6.505377
0.1037109 | -0.0274957 |  | -41.25978
0.1039063 | -0.1636917 |  | -86.53814
0.1041016 | -0.3004585 |  | -126.9414
0.1042969 | -0.4110174 |  | -160.3547
0.1044922 | -0.4864554 |  | -184.6624
0.1046875 | -0.5293241 |  | -198.099
0.1048828 | -0.5343242 |  | -199.2942
0.1050781 | -0.5057437 |  | -187.6927
0.1052734 | -0.4491247 |  | -164.2219
0.1054688 | -0.3649248 |  | -130.8886
0.1056641 | -0.2599372 |  | -90.06522
0.1058594 | -0.1403565 |  | -44.20362
0.1060547 | -0.01446845 |  | 4.013173
0.10625 | 0.111523 |  | 51.70214
0.1064453 | 0.2295509 |  | 96.20535
0.1066406 | 0.332189 |  | 135.1614
0.1068359 | 0.4161332 |  | 166.4465
0.1070313 | 0.4732452 |  | 188.1868
0.1072266 | 0.5020926 |  | 198.7586
0.1074219 | 0.499683 |  | 196.9689
0.1076172 | 0.4638144 |  | 182.6697
0.1078125 | 0.402618 |  | 157.1797
0.1080078 | 0.324743 |  | 122.6978
0.1082031 | 0.2462746 |  | 81.36522
0.1083984 | 0.1697676 |  | 35.38909
0.1085938 | 0.06780771 |  | -12.51472
0.1087891 | -0.07859605 |  | -59.48903
0.1089844 | -0.233216 |  | -103.0174
0.1091797 | -0.3533099 |  | -140.8884
0.109375 | -0.4476888 |  | -170.9543
0.1095703 | -0.5105848 |  | -191.1602
0.1097656 | -0.5334964 |  | -199.8501
0.1099609 | -0.5278313 |  | -195.9526
0.1101563 | -0.4860868 |  | -179.4506
0.1103516 | -0.4159131 |  | -151.8076
0.1105469 | -0.3244676 |  | -115.3138
0.1107422 | -0.2120995 |  | -72.26016
0.1109375 | -0.09183467 |  | -25.11745
0.1111328 | 0.03388577 |  | 23.27247
0.1113281 | 0.1572464 |  | 70.02453
0.1115234 | 0.2702659 |  | 112.5278
0.1117188 | 0.3683791 |  | 148.605
0.1119141 | 0.4412583 |  | 176.2959
0.1121094 | 0.4884306 |  | 193.7593
0.1123047 | 0.5050425 |  | 199.5269
0.1125 | 0.4885261 |  | 192.7583
0.1126953 | 0.4441436 |  | 173.7976
0.1128906 | 0.3754992 |  | 144.4291
0.1130859 | 0.2973955 |  | 106.9415
0.1132812 | 0.2189646 |  | 63.41638
0.1134766 | 0.1289872 |  | 16.27365
0.1136719 | 0.006151349 |  | -31.61686
0.1138672 | -0.1411656 |  | -77.50431
0.1140625 | -0.2794478 |  | -119.0003
0.1142578 | -0.4006737 |  | -153.9571
0.1144531 | -0.4821192 |  | -180.261
0.1146484 | -0.5212144 |  | -196.0316
0.1148438 | -0.540966 |  | -199.7677
0.1150391 | -0.519056 |  | -190.728
0.1152344 | -0.4642739 |  | -169.5397
0.1154297 | -0.3881568 |  | -138.049
0.115625 | -0.2817623 |  | -98.62676
0.1158203 | -0.1673324 |  | -53.63884
0.1160156 | -0.04148166 |  | -5.671113
0.1162109 | 0.08994167 |  | 42.35855
0.1164063 | 0.2078651 |  | 87.70764
0.1166016 | 0.3147474 |  | 127.9524
0.1167969 | 0.4009565 |  | 160.9324
0.1169922 | 0.4640728 |  | 184.6937
0.1171875 | 0.4993705 |  | 197.5182
0.1173828 | 0.5013627 |  | 198.1752
0.1175781 | 0.476039 |  | 186.2878
0.1177734 | 0.4258007 |  | 162.8981
0.1179688 | 0.3616351 |  | 130.0685
0.1181641 | 0.2820186 |  | 89.92758
0.1183594 | 0.1800784 |  | 44.72619
0.1185547 | 0.06265052 |  | -3.005635
0.11875 | -0.06686936 |  | -50.45346
0.1189453 | -0.2006094 |  | -94.87717
0.1191406 | -0.3319954 |  | -134.0546
0.1193359 | -0.4388894 |  | -165.8571
0.1195313 | -0.5004545 |  | -188.2199
0.1197266 | -0.5352359 |  | -199.3585
0.1199219 | -0.5390527 |  | -197.9227
0.1201172 | -0.5029172 |  | -183.7328
0.1203125 | -0.4414816 |  | -158.0641
0.1205078 | -0.3503188 |  | -123.0792
0.1207031 | -0.23666 |  | -81.19028
0.1208984 | -0.1139129 |  | -34.79541
0.1210938 | 0.01441117 |  | 13.46254
0.1212891 | 0.1389032 |  | 60.70893
0.1214844 | 0.2534605 |  | 104.3183
0.1216797 | 0.3515927 |  | 141.9943
0.121875 | 0.4296343 |  | 171.5818
0.1220703 | 0.4820455 |  | 191.1857
0.1222656 | 0.5034392 |  | 199.2679
0.1224609 | 0.4954771 |  | 194.875
0.1226563 | 0.459135 |  | 178.1811
0.1228516 | 0.4043019 |  | 150.7056
0.1230469 | 0.3374202 |  | 114.6714
0.1232422 | 0.2524064 |  | 72.23676
0.1234375 | 0.1474123 |  | 25.73475
0.1236328 | 0.02330145 |  | -22.15753
0.1238281 | -0.1207037 |  | -68.67101
0.1240234 | -0.2676986 |  | -111.2595
0.1242188 | -0.3840043 |  | -147.7769
0.1244141 | -0.4653422 |  | -176.0299
0.1246094 | -0.5214663 |  | -194.0238
0.1248047 | -0.5417974 |  | -200.2582
0.125 | -0.5265872 |  | -193.7304
0.1251953 | -0.4799463 |  | -174.8282
0.1253906 | -0.4024032 |  | -145.2619
0.1255859 | -0.305268 |  | -107.2333
0.1257813 | -0.191109 |  | -63.16346
0.1259766 | -0.0643703 |  | -15.57259
0.1261719 | 0.06234786 |  | 32.73434
0.1263672 | 0.1841246 |  | 78.85871
0.1265625 | 0.2940783 |  | 120.3153
0.1267578 | 0.3852433 |  | 154.9297
0.1269531 | 0.453495 |  | 180.6363
0.1271484 | 0.4937452 |  | 195.7676
0.1273438 | 0.5037683 |  | 199.062
0.1275391 | 0.4824268 |  | 189.772
0.1277344 | 0.4342669 |  | 168.5704
0.1279297 | 0.3681472 |  | 137.4309
0.128125 | 0.2896337 |  | 98.49796
0.1283203 | 0.2011297 |  | 54.01582
0.1285156 | 0.09677519 |  | 6.546846
0.1287109 | -0.03196967 |  | -41.15931
0.1289062 | -0.1752501 |  | -86.32997
0.1291016 | -0.3103449 |  | -126.6967
0.1292969 | -0.4188348 |  | -160.2141
0.1294922 | -0.4895907 |  | -184.6256
0.1296875 | -0.5288996 |  | -198.0366
0.1298828 | -0.5383417 |  | -199.1922
0.1300781 | -0.5102689 |  | -187.6059
0.1302734 | -0.4513907 |  | -164.152
0.1304687 | -0.3644986 |  | -130.8783
0.1306641 | -0.2565756 |  | -90.07965
0.1308594 | -0.1387644 |  | -44.16038
0.1310547 | -0.01270435 |  | 4.103547
0.13125 | 0.1129327 |  | 51.82013
0.1314453 | 0.2311736 |  | 96.30327
0.1316406 | 0.3341505 |  | 135.2129
0.1318359 | 0.4152391 |  | 166.5012
0.1320313 | 0.4739448 |  | 188.2046
0.1322266 | 0.5019327 |  | 198.6942
0.1324219 | 0.4978836 |  | 196.9002
0.1326172 | 0.4639627 |  | 182.6016
0.1328125 | 0.404076 |  | 157.107
0.1330078 | 0.3331096 |  | 122.6046
0.1332031 | 0.2584456 |  | 81.19522
0.1333984 | 0.1693416 |  | 35.24657
0.1335938 | 0.04629321 |  | -12.57729
0.1337891 | -0.09685937 |  | -59.56374
0.1339844 | -0.2321471 |  | -103.1319
0.1341797 | -0.3573516 |  | -141.0573
0.134375 | -0.4514293 |  | -171.1414
0.1345703 | -0.506398 |  | -191.3587
0.1347656 | -0.5381888 |  | -200.0883
0.1349609 | -0.5328191 |  | -196.1272
0.1351563 | -0.4899309 |  | -179.5114
0.1353516 | -0.4211125 |  | -151.7619
0.1355469 | -0.3256242 |  | -115.1431
0.1357422 | -0.2119842 |  | -72.05415
0.1359375 | -0.08713962 |  | -24.97977
0.1361328 | 0.03946341 |  | 23.33965
0.1363281 | 0.1619528 |  | 70.04723
0.1365234 | 0.2763091 |  | 112.5521
0.1367188 | 0.3699059 |  | 148.6659
0.1369141 | 0.4418389 |  | 176.3328
0.1371094 | 0.4888798 |  | 193.7036
0.1373047 | 0.5039659 |  | 199.3752
0.1375 | 0.4889642 |  | 192.4831
0.1376953 | 0.4467241 |  | 173.4312
0.1378906 | 0.3874514 |  | 144.086
0.1380859 | 0.3144211 |  | 106.6472
0.1382812 | 0.222524 |  | 63.195
0.1384766 | 0.1157356 |  | 16.10055
0.1386719 | -0.01081104 |  | -31.86692
0.1388672 | -0.1557663 |  | -77.80664
0.1390625 | -0.2901545 |  | -119.2618
0.1392578 | -0.3964792 |  | -154.1555
0.1394531 | -0.4769205 |  | -180.3497
0.1396484 | -0.5256211 |  | -196.0256
0.1398438 | -0.5377387 |  | -199.7636
0.1400391 | -0.5172039 |  | -190.7284
0.1402344 | -0.4620529 |  | -169.4894
0.1404297 | -0.3795218 |  | -137.929
0.140625 | -0.2810106 |  | -98.42142
0.1408203 | -0.1637079 |  | -53.41286
0.1410156 | -0.03678654 |  | -5.502597
0.1412109 | 0.08921944 |  | 42.47233
0.1414063 | 0.2099769 |  | 87.76456
0.1416016 | 0.3145908 |  | 127.9821
0.1417969 | 0.4010347 |  | 160.9972
0.1419922 | 0.4643837 |  | 184.7707
0.1421875 | 0.4981435 |  | 197.5638
0.1423828 | 0.5019318 |  | 198.1963
0.1425781 | 0.4729033 |  | 186.2843
0.1427734 | 0.4168063 |  | 162.8597
0.1429688 | 0.3427344 |  | 130.0239
0.1431641 | 0.2625676 |  | 89.87151
0.1433594 | 0.1861023 |  | 44.63204
0.1435547 | 0.09191359 |  | -3.10683
0.14375 | -0.0501063 |  | -50.5322
0.1439453 | -0.2140354 |  | -94.91862
0.1441406 | -0.3386032 |  | -134.1062
0.1443359 | -0.4271859 |  | -165.9602
0.1445312 | -0.5021198 |  | -188.2717
0.1447266 | -0.5352004 |  | -199.3639
0.1449219 | -0.5304705 |  | -197.9832
0.1451172 | -0.49975 |  | -183.8347
0.1453125 | -0.4322103 |  | -158.1613
0.1455078 | -0.3427777 |  | -123.1382
0.1457031 | -0.2342714 |  | -81.18377
0.1458984 | -0.1119792 |  | -34.70909
0.1460937 | 0.01106892 |  | 13.62475
0.1462891 | 0.1363987 |  | 60.9344
0.1464844 | 0.2520119 |  | 104.5655
0.1466797 | 0.351555 |  | 142.218
0.146875 | 0.4301626 |  | 171.7892
0.1470703 | 0.4809165 |  | 191.3538
0.1472656 | 0.5044392 |  | 199.3707
0.1474609 | 0.4938722 |  | 194.9237
0.1476563 | 0.4526437 |  | 178.1284
0.1478516 | 0.3882618 |  | 150.5966
0.1480469 | 0.3090029 |  | 114.6208
0.1482422 | 0.2264442 |  | 72.23513
0.1484375 | 0.1337688 |  | 25.7296
0.1486328 | 0.01909018 |  | -22.21293
0.1488281 | -0.1189441 |  | -68.81302
0.1490234 | -0.258692 |  | -111.3971
0.1492188 | -0.3716815 |  | -147.8353
0.1494141 | -0.4590997 |  | -176.0629
0.1496094 | -0.5171525 |  | -194.0308
0.1498047 | -0.533858 |  | -200.2532
0.15 | -0.5204214 |  | -193.7486
0.1501953 | -0.4750496 |  | -174.7781
0.1503906 | -0.3960621 |  | -145.1593
0.1505859 | -0.2991098 |  | -107.1409
0.1507813 | -0.1869034 |  | -63.03959
0.1509766 | -0.06431638 |  | -15.45999
0.1511719 | 0.06278023 |  | 32.79403
0.1513672 | 0.1859849 |  | 78.89091
0.1515625 | 0.2930723 |  | 120.3149
0.1517578 | 0.3844556 |  | 154.9411
0.1519531 | 0.4536726 |  | 180.728
0.1521484 | 0.4937501 |  | 195.8602
0.1523438 | 0.5036916 |  | 199.0437
0.1525391 | 0.4807912 |  | 189.6095
0.1527344 | 0.4303721 |  | 168.2616
0.1529297 | 0.3585844 |  | 137.076
0.153125 | 0.2748146 |  | 98.22217
0.1533203 | 0.1895743 |  | 53.80075
0.1535156 | 0.09116385 |  | 6.352236
0.1537109 | -0.03562773 |  | -41.36434
0.1539063 | -0.1717209 |  | -86.6184
0.1541016 | -0.2989992 |  | -127.0035
0.1542969 | -0.4131455 |  | -160.3973
0.1544922 | -0.4896936 |  | -184.6646
0.1546875 | -0.5274789 |  | -197.9475
0.1548828 | -0.5376666 |  | -198.9463
0.1550781 | -0.5104593 |  | -187.2062
0.1552734 | -0.4533211 |  | -163.6939
0.1554688 | -0.3681099 |  | -130.4949
0.1556641 | -0.259506 |  | -89.79991
0.1558594 | -0.1443706 |  | -43.94355
0.1560547 | -0.01620339 |  | 4.268248
0.15625 | 0.1150551 |  | 52.00547
0.1564453 | 0.2326655 |  | 96.55409
0.1566406 | 0.3357982 |  | 135.4436
0.1568359 | 0.417225 |  | 166.6731
0.1570313 | 0.4747381 |  | 188.3462
0.1572266 | 0.5031519 |  | 198.8097
0.1574219 | 0.4992889 |  | 197.0321
0.1576172 | 0.4672105 |  | 182.7519
0.1578125 | 0.4136377 |  | 157.1753
0.1580078 | 0.356342 |  | 122.5684
0.1582031 | 0.2918162 |  | 81.10204
0.1583984 | 0.1943914 |  | 35.16664
0.1585938 | 0.05631743 |  | -12.56588
0.1587891 | -0.0983398 |  | -59.53053
0.1589844 | -0.2376271 |  | -103.1342
0.1591797 | -0.3613832 |  | -141.0144
0.159375 | -0.4587455 |  | -171.0382
0.1595703 | -0.5103354 |  | -191.2065
0.1597656 | -0.537585 |  | -199.8287
0.1599609 | -0.5342787 |  | -195.7758
0.1601562 | -0.488102 |  | -179.1791
0.1603516 | -0.4201171 |  | -151.5476
0.1605469 | -0.3266733 |  | -115.0719
0.1607422 | -0.2118249 |  | -72.04248
0.1609375 | -0.09025706 |  | -24.89834
0.1611328 | 0.03695371 |  | 23.50148
0.1613281 | 0.1592919 |  | 70.23682
0.1615234 | 0.2721775 |  | 112.7251
0.1617188 | 0.3688653 |  | 148.7425
0.1619141 | 0.4412005 |  | 176.3335
0.1621094 | 0.488564 |  | 193.7213
0.1623047 | 0.5040349 |  | 199.4308
0.1625 | 0.4881382 |  | 192.5965
0.1626953 | 0.4434605 |  | 173.5805
0.1628906 | 0.3770671 |  | 144.1506
0.1630859 | 0.3018094 |  | 106.5347
0.1632813 | 0.2149736 |  | 62.95274
0.1634766 | 0.1108306 |  | 15.88542
0.1636719 | -0.01474529 |  | -31.98355
0.1638672 | -0.156295 |  | -77.87336
0.1640625 | -0.2898467 |  | -119.3436
0.1642578 | -0.3992973 |  | -154.34
0.1644531 | -0.4763691 |  | -180.6626
0.1646484 | -0.5206385 |  | -196.3728
0.1648438 | -0.5368242 |  | -200.0681
0.1650391 | -0.516836 |  | -190.9818
0.1652344 | -0.463803 |  | -169.7153
0.1654297 | -0.3850502 |  | -138.1604
0.165625 | -0.2800436 |  | -98.62711
0.1658203 | -0.1621134 |  | -53.55094
0.1660156 | -0.0385502 |  | -5.594654
0.1662109 | 0.09004594 |  | 42.41264
0.1664063 | 0.2104746 |  | 87.71862
0.1666016 | 0.3141094 |  | 127.9022
0.1667969 | 0.4009206 |  | 160.9057
0.1669922 | 0.4648969 |  | 184.7322
0.1671875 | 0.4987716 |  | 197.6119
0.1673828 | 0.502179 |  | 198.29
0.1675781 | 0.4762169 |  | 186.357
0.1677734 | 0.4264889 |  | 162.8812
0.1679688 | 0.3621071 |  | 129.9287
0.1681641 | 0.2817667 |  | 89.69632
0.1683594 | 0.1797469 |  | 44.51887
0.1685547 | 0.06096298 |  | -3.087214
0.16875 | -0.06955575 |  | -50.46553
0.1689453 | -0.2091148 |  | -94.95226
0.1691406 | -0.337094 |  | -134.2416
0.1693359 | -0.4333095 |  | -166.1285
0.1695313 | -0.4992463 |  | -188.4115
0.1697266 | -0.5350041 |  | -199.4343
0.1699219 | -0.5338918 |  | -197.9941
0.1701172 | -0.4986498 |  | -183.757
0.1703125 | -0.4361837 |  | -157.9964
0.1705078 | -0.3481296 |  | -122.9375
0.1707031 | -0.2377817 |  | -80.94585
0.1708984 | -0.1127672 |  | -34.47755
0.1710938 | 0.01467644 |  | 13.78725
0.1712891 | 0.1377436 |  | 61.03264
0.1714844 | 0.2537282 |  | 104.609
0.1716797 | 0.352201 |  | 142.2204
0.171875 | 0.4302984 |  | 171.7788
0.1720703 | 0.4829709 |  | 191.3314
0.1722656 | 0.5035204 |  | 199.3221
0.1724609 | 0.4947611 |  | 194.848
0.1726563 | 0.4546939 |  | 178.0772
0.1728516 | 0.3926879 |  | 150.5643
0.1730469 | 0.3245675 |  | 114.4622
0.1732422 | 0.2501933 |  | 71.91604
0.1734375 | 0.1531883 |  | 25.41301
0.1736328 | 0.02079758 |  | -22.43133
0.1738281 | -0.124852 |  | -68.95695
0.1740234 | -0.2642706 |  | -111.5312
0.1742188 | -0.3850187 |  | -148.0099
0.1744141 | -0.4648226 |  | -176.2308
0.1746094 | -0.5163981 |  | -194.1505
0.1748047 | -0.5403424 |  | -200.2965
0.175 | -0.5223445 |  | -193.6864
0.1751953 | -0.4739952 |  | -174.634
0.1753906 | -0.3972771 |  | -144.8944
0.1755859 | -0.3007372 |  | -106.7405
0.1757812 | -0.1873125 |  | -62.62079
0.1759766 | -0.05988382 |  | -15.07141
0.1761719 | 0.06242887 |  | 33.1816
0.1763672 | 0.1843694 |  | 79.27947
0.1765625 | 0.2966546 |  | 120.72
0.1767578 | 0.3846475 |  | 155.3284
0.1769531 | 0.4540118 |  | 180.9987
0.1771484 | 0.4944988 |  | 196.0039
0.1773438 | 0.5029386 |  | 199.1187
0.1775391 | 0.4812659 |  | 189.6852
0.1777344 | 0.4287862 |  | 168.4126
0.1779297 | 0.3576948 |  | 137.2517
0.178125 | 0.277532 |  | 98.30437
0.1783203 | 0.1905074 |  | 53.78179
0.1785156 | 0.08393379 |  | 6.245997
0.1787109 | -0.04153945 |  | -41.56676
0.1789063 | -0.1708436 |  | -86.82447
0.1791016 | -0.3029545 |  | -127.1479
0.1792969 | -0.4146476 |  | -160.4967
0.1794922 | -0.4883197 |  | -184.7167
0.1796875 | -0.5286973 |  | -198.0821
0.1798828 | -0.5341128 |  | -199.2199
0.1800781 | -0.5058248 |  | -187.4953
0.1802734 | -0.4435541 |  | -163.9394
0.1804688 | -0.358074 |  | -130.5903
0.1806641 | -0.2549457 |  | -89.78148
0.1808594 | -0.135671 |  | -43.94
0.1810547 | -0.01206873 |  | 4.334157
0.18125 | 0.1150234 |  | 52.07142
0.1814453 | 0.2320755 |  | 96.56085
0.1816406 | 0.3321826 |  | 135.4655
0.1818359 | 0.4171221 |  | 166.6244
0.1820313 | 0.4729629 |  | 188.2114
0.1822266 | 0.5009143 |  | 198.6265
0.1824219 | 0.498446 |  | 196.7278
0.1826172 | 0.4620266 |  | 182.372
0.1828125 | 0.4012899 |  | 156.8
0.1830078 | 0.3202135 |  | 122.1952
0.1832031 | 0.2343642 |  | 80.72726
0.1833984 | 0.1544268 |  | 34.66994
0.1835938 | 0.05970464 |  | -13.28789
0.1837891 | -0.0726825 |  | -60.30236
0.1839844 | -0.2277193 |  | -103.7692
0.1841797 | -0.3595317 |  | -141.5383
0.184375 | -0.4476482 |  | -171.5005
0.1845703 | -0.5072556 |  | -191.5714
0.1847656 | -0.5362511 |  | -200.09
0.1849609 | -0.5274981 |  | -195.9625
0.1851563 | -0.4888673 |  | -179.2623
0.1853516 | -0.4179896 |  | -151.485
0.1855469 | -0.3238006 |  | -114.8334
0.1857422 | -0.2152509 |  | -71.68387
0.1859375 | -0.0897513 |  | -24.57127
0.1861328 | 0.03841732 |  | 23.70762
0.1863281 | 0.160866 |  | 70.35632
0.1865234 | 0.2746502 |  | 112.8289
0.1867188 | 0.3694673 |  | 148.9143
0.1869141 | 0.4431385 |  | 176.6114
0.1871094 | 0.4899312 |  | 194.0273
0.1873047 | 0.5047969 |  | 199.6847
0.1875 | 0.4899059 |  | 192.7431
0.1876953 | 0.4477427 |  | 173.6224
0.1878906 | 0.3901879 |  | 144.1877
0.1880859 | 0.3202658 |  | 106.6348
0.1882813 | 0.2216877 |  | 63.13393
0.1884766 | 0.1009977 |  | 16.09267
0.1886719 | -0.01473088 |  | -31.85667
0.1888672 | -0.1397205 |  | -77.82506
0.1890625 | -0.2832306 |  | -119.3149
0.1892578 | -0.3997097 |  | -154.2895
0.1894531 | -0.476487 |  | -180.5861
0.1896484 | -0.52473 |  | -196.3071
0.1898438 | -0.5362082 |  | -199.9733
0.1900391 | -0.5174735 |  | -190.8043
0.1902344 | -0.4675756 |  | -169.4945
0.1904297 | -0.3849578 |  | -137.9152
0.190625 | -0.2821187 |  | -98.42296
0.1908203 | -0.1641505 |  | -53.39544
0.1910156 | -0.03747177 |  | -5.382519
0.1912109 | 0.08972722 |  | 42.70189
0.1914062 | 0.2094618 |  | 88.06943
0.1916016 | 0.315692 |  | 128.2921
0.1917969 | 0.4028261 |  | 161.2326
0.1919922 | 0.4644791 |  | 184.9148
0.1921875 | 0.4992383 |  | 197.6703
0.1923828 | 0.5023686 |  | 198.2997
0.1925781 | 0.4736674 |  | 186.3396
0.1927734 | 0.4214562 |  | 162.8684
0.1929688 | 0.3578637 |  | 129.966
0.1931641 | 0.289808 |  | 89.69522
0.1933594 | 0.196125 |  | 44.37582
0.1935547 | 0.06629104 |  | -3.377097
0.19375 | -0.07273541 |  | -50.86384
0.1939453 | -0.2093205 |  | -95.33887
0.1941406 | -0.3361561 |  | -134.5228
0.1943359 | -0.4343427 |  | -166.3063
0.1945313 | -0.5032563 |  | -188.5161
0.1947266 | -0.5357875 |  | -199.4987
0.1949219 | -0.5307233 |  | -198.026
0.1951172 | -0.4982955 |  | -183.8023
0.1953125 | -0.4324985 |  | -158.0715
0.1955078 | -0.341038 |  | -122.957
0.1957031 | -0.2333295 |  | -80.87811
0.1958984 | -0.1099321 |  | -34.33204
0.1960938 | 0.01609044 |  | 14.00187
0.1962891 | 0.1383452 |  | 61.24242
0.1964844 | 0.2526105 |  | 104.744
0.1966797 | 0.3504915 |  | 142.2443
0.196875 | 0.4285011 |  | 171.676
0.1970703 | 0.4806164 |  | 191.1568
0.1972656 | 0.5024565 |  | 199.1687
0.1974609 | 0.4927509 |  | 194.7463
0.1976563 | 0.4518433 |  | 178.0119
0.1978516 | 0.385839 |  | 150.5119
0.1980469 | 0.3030659 |  | 114.401
0.1982422 | 0.2116956 |  | 71.85053
0.1984375 | 0.1169063 |  | 25.29403
0.1986328 | 0.009715117 |  | -22.62929
0.1988281 | -0.1209369 |  | -69.15258
0.1990234 | -0.2545356 |  | -111.6696
0.1992188 | -0.369085 |  | -148.0687
0.1994141 | -0.4588709 |  | -176.2282
0.1996094 | -0.5116688 |  | -194.1264
0.1998047 | -0.5308717 |  | -200.2474
0.2 | -0.5172718 |  | -193.6281
0.2001953 | -0.4685926 |  | -174.5557
0.2003906 | -0.3962454 |  | -144.7716
0.2005859 | -0.2994056 |  | -106.6172
0.2007813 | -0.1847103 |  | -62.47226
0.2009766 | -0.06286441 |  | -14.87567
0.2011719 | 0.06420207 |  | 33.3505
0.2013672 | 0.1850084 |  | 79.42619
0.2015625 | 0.2931779 |  | 120.8537
0.2017578 | 0.3860179 |  | 155.407
0.2019531 | 0.4545128 |  | 181.0745
0.2021484 | 0.4946881 |  | 196.0861
0.2023438 | 0.5041602 |  | 199.147
0.2025391 | 0.4810763 |  | 189.7053
0.2027344 | 0.4287727 |  | 168.3931
0.2029297 | 0.353476 |  | 137.1276
0.203125 | 0.2674042 |  | 98.14849
0.2033203 | 0.1850729 |  | 53.60761
0.2035156 | 0.1008818 |  | 6.049226
0.2037109 | -0.01077426 |  | -41.67132
0.2039063 | -0.1545556 |  | -86.7889
0.2041016 | -0.3032998 |  | -127.0268
0.2042969 | -0.4184605 |  | -160.3856
0.2044922 | -0.4879631 |  | -184.6853
0.2046875 | -0.5301533 |  | -198.0119
0.2048828 | -0.5373826 |  | -199.0095
0.2050781 | -0.5053126 |  | -187.2104
0.2052734 | -0.4470018 |  | -163.5833
0.2054688 | -0.3608176 |  | -130.2213
0.2056641 | -0.2593204 |  | -89.51969
0.2058594 | -0.1434254 |  | -43.78607
0.2060547 | -0.01149286 |  | 4.405871
0.20625 | 0.1142561 |  | 52.15365
0.2064453 | 0.2317105 |  | 96.66588
0.2066406 | 0.3354847 |  | 135.5266
0.2068359 | 0.4157543 |  | 166.7083
0.2070312 | 0.4746075 |  | 188.3409
0.2072266 | 0.5024796 |  | 198.8026
0.2074219 | 0.4989169 |  | 196.9465
0.2076172 | 0.4671265 |  | 182.5263
0.2078125 | 0.4101658 |  | 156.8565
0.2080078 | 0.3369524 |  | 122.2278
0.2082031 | 0.248794 |  | 80.78481
0.2083984 | 0.1599434 |  | 34.77701
0.2085938 | 0.06059076 |  | -13.1487
0.2087891 | -0.08249404 |  | -60.16041
0.2089844 | -0.2360325 |  | -103.5802
0.2091797 | -0.3586785 |  | -141.3141
0.209375 | -0.4534233 |  | -171.3131
0.2095703 | -0.5120878 |  | -191.4615
0.2097656 | -0.5368209 |  | -200.0508
0.2099609 | -0.5315454 |  | -195.9164
0.2101563 | -0.4883904 |  | -179.1763
0.2103516 | -0.4178097 |  | -151.3955
0.2105469 | -0.3224125 |  | -114.7904
0.2107422 | -0.2067995 |  | -71.67459
0.2109375 | -0.08664545 |  | -24.51451
0.2111328 | 0.03763129 |  | 23.84021
0.2113281 | 0.161948 |  | 70.52044
0.2115234 | 0.2738858 |  | 112.9561
0.2117188 | 0.3679431 |  | 148.9368
0.2119141 | 0.4419207 |  | 176.5053
0.2121094 | 0.4891263 |  | 193.8042
0.2123047 | 0.5039345 |  | 199.3769
0.2125 | 0.4876791 |  | 192.3828
0.2126953 | 0.4415208 |  | 173.2483
0.2128906 | 0.3733971 |  | 143.8309
0.2130859 | 0.2972973 |  | 106.2086
0.2132813 | 0.2175689 |  | 62.52063
0.2134766 | 0.1200988 |  | 15.39897
0.2136719 | -0.01124486 |  | -32.43701
0.2138672 | -0.1560805 |  | -78.29862
0.2140625 | -0.2868284 |  | -119.7555
0.2142578 | -0.3992498 |  | -154.6613
0.2144531 | -0.4783916 |  | -180.8212
0.2146484 | -0.5218987 |  | -196.3918
0.2148438 | -0.5380289 |  | -199.9859
0.2150391 | -0.5154658 |  | -190.7787
0.2152344 | -0.4604733 |  | -169.3728
0.2154297 | -0.381411 |  | -137.7064
0.215625 | -0.2786601 |  | -98.14053
0.2158203 | -0.1625352 |  | -53.07714
0.2160156 | -0.03596498 |  | -5.123264
0.2162109 | 0.09057852 |  | 42.86711
0.2164063 | 0.2082311 |  | 88.13299
0.2166016 | 0.3151274 |  | 128.2804
0.2167969 | 0.4013127 |  | 161.193
0.2169922 | 0.4645166 |  | 184.8808
0.2171875 | 0.4992947 |  | 197.6359
0.2173828 | 0.5019216 |  | 198.2266
0.2175781 | 0.4758727 |  | 186.2131
0.2177734 | 0.4219742 |  | 162.6327
0.2179688 | 0.3488368 |  | 129.6223
0.2181641 | 0.2644943 |  | 89.35248
0.2183594 | 0.1767741 |  | 44.05918
0.2185547 | 0.07645799 |  | -3.653409
0.21875 | -0.06020882 |  | -51.01538
0.2189453 | -0.2062204 |  | -95.38186
0.2191406 | -0.3283513 |  | -134.519
0.2193359 | -0.4342843 |  | -166.2357
0.2195313 | -0.5037222 |  | -188.4044
0.2197266 | -0.5303826 |  | -199.3454
0.2199219 | -0.5333742 |  | -197.8053
0.2201172 | -0.4973606 |  | -183.5508
0.2203125 | -0.4300025 |  | -157.7963
0.2205078 | -0.3436401 |  | -122.7258
0.2207031 | -0.2338924 |  | -80.73664
0.2208984 | -0.1151367 |  | -34.17478
0.2210938 | 0.01145565 |  | 14.20919
0.2212891 | 0.1382353 |  | 61.47264
0.2214844 | 0.2510974 |  | 105.0129
0.2216797 | 0.351085 |  | 142.5079
0.221875 | 0.4295959 |  | 171.8726
0.2220703 | 0.4816434 |  | 191.2638
0.2222656 | 0.5037859 |  | 199.1759
0.2224609 | 0.4925618 |  | 194.6888
0.2226562 | 0.4524912 |  | 177.9397
0.2228516 | 0.3861332 |  | 150.4225
0.2230469 | 0.3043101 |  | 114.2833
0.2232422 | 0.2198367 |  | 71.69604
0.2234375 | 0.1396807 |  | 25.02251
0.2236328 | 0.04844616 |  | -23.03005
0.2238281 | -0.08913358 |  | -69.52299
0.2240234 | -0.2578101 |  | -111.9344
0.2242188 | -0.3901712 |  | -148.2848
0.2244141 | -0.465584 |  | -176.4086
0.2246094 | -0.5178278 |  | -194.2438
0.2248047 | -0.541577 |  | -200.2745
0.225 | -0.5241095 |  | -193.5455
0.2251953 | -0.4796837 |  | -174.3876
0.2253906 | -0.4024084 |  | -144.5819
0.2255859 | -0.2999181 |  | -106.4414
0.2257813 | -0.1837084 |  | -62.29802
0.2259766 | -0.05680318 |  | -14.70078
0.2261719 | 0.06679247 |  | 33.54918
0.2263672 | 0.1870528 |  | 79.65393
0.2265625 | 0.296013 |  | 121.0015
0.2267578 | 0.3854637 |  | 155.4332
0.2269531 | 0.4547502 |  | 181.0484
0.2271484 | 0.4940159 |  | 196.0386
0.2273438 | 0.503774 |  | 199.1208
0.2275391 | 0.4815144 |  | 189.6856
0.2277344 | 0.4289336 |  | 168.331
0.2279297 | 0.358482 |  | 137.0391
0.228125 | 0.2774703 |  | 98.03352
0.2283203 | 0.1938068 |  | 53.49041
0.2285156 | 0.09532902 |  | 6.000651
0.2287109 | -0.03793948 |  | -41.67013
0.2289063 | -0.1853453 |  | -86.8383
0.2291016 | -0.3078808 |  | -127.1784
0.2292969 | -0.4081997 |  | -160.5457
0.2294922 | -0.4892481 |  | -184.7736
0.2296875 | -0.5280231 |  | -198.0899
0.2298828 | -0.5340584 |  | -199.1057
0.2300781 | -0.5092062 |  | -187.3183
0.2302734 | -0.4463834 |  | -163.713
0.2304688 | -0.3628554 |  | -130.2881
0.2306641 | -0.2567696 |  | -89.42358
0.2308594 | -0.1350583 |  | -43.53261
0.2310547 | -0.01273098 |  | 4.689456
0.23125 | 0.1128084 |  | 52.33566
0.2314453 | 0.2311438 |  | 96.76664
0.2316406 | 0.3334495 |  | 135.6632
0.2318359 | 0.416859 |  | 166.9253
0.2320313 | 0.474627 |  | 188.5642
0.2322266 | 0.5031449 |  | 198.8995
0.2324219 | 0.4988112 |  | 196.8285
0.2326172 | 0.4642951 |  | 182.2498
0.2328125 | 0.4060043 |  | 156.5571
0.2330078 | 0.3329578 |  | 121.9556
0.2332031 | 0.2524014 |  | 80.53896
0.2333984 | 0.1589839 |  | 34.58123
0.2335938 | 0.04795348 |  | -13.27979
0.2337891 | -0.0780406 |  | -60.30456
0.2339844 | -0.2170114 |  | -103.8409
0.2341797 | -0.3525122 |  | -141.6552
0.234375 | -0.4547302 |  | -171.6225
0.2345703 | -0.5143344 |  | -191.645
0.2347656 | -0.539165 |  | -200.1291
0.2349609 | -0.5321445 |  | -195.9666
0.2351563 | -0.4895995 |  | -179.1847
0.2353516 | -0.4187905 |  | -151.3518
0.2355469 | -0.3292253 |  | -114.7007
0.2357422 | -0.2157467 |  | -71.61047
0.2359375 | -0.08986942 |  | -24.53144
0.2361328 | 0.03657395 |  | 23.83573
0.2363281 | 0.1642449 |  | 70.56406
0.2365234 | 0.2762914 |  | 113.068
0.2367188 | 0.3691417 |  | 149.1313
0.2369141 | 0.4443508 |  | 176.6708
0.2371094 | 0.4888459 |  | 193.9015
0.2373047 | 0.50423 |  | 199.4075
0.2375 | 0.4890796 |  | 192.379
0.2376953 | 0.4431744 |  | 173.2623
0.2378906 | 0.3810734 |  | 143.8186
0.2380859 | 0.3102611 |  | 106.2229
0.2382812 | 0.2325748 |  | 62.61311
0.2384766 | 0.134658 |  | 15.502
0.2386719 | -0.003174593 |  | -32.34358
0.2388672 | -0.1605607 |  | -78.215
0.2390625 | -0.2949925 |  | -119.7167
0.2392578 | -0.4020475 |  | -154.7071
0.2394531 | -0.4822863 |  | -180.9527
0.2396484 | -0.5247765 |  | -196.5343
0.2398438 | -0.5403581 |  | -200.0575
0.2400391 | -0.5196215 |  | -190.7795
0.2402344 | -0.4602222 |  | -169.3109
0.2404297 | -0.3812648 |  | -137.608
0.240625 | -0.2777058 |  | -98.08085
0.2408203 | -0.1605189 |  | -53.08972
0.2410156 | -0.03871254 |  | -5.178305
0.2412109 | 0.090642 |  | 42.85881
0.2414063 | 0.2092246 |  | 88.2795
0.2416016 | 0.3136595 |  | 128.5321
0.2417969 | 0.4025523 |  | 161.4344
0.2419922 | 0.4645265 |  | 185.0348
0.2421875 | 0.4986094 |  | 197.6289
0.2423828 | 0.5011875 |  | 198.0824
0.2425781 | 0.4723504 |  | 186.0489
0.2427734 | 0.4175999 |  | 162.5036
0.2429688 | 0.3439516 |  | 129.5213
0.2431641 | 0.2580257 |  | 89.3017
0.2433594 | 0.1611412 |  | 44.08588
0.2435547 | 0.05888004 |  | -3.617311
0.24375 | -0.05125671 |  | -51.02594
0.2439453 | -0.1836187 |  | -95.39739
0.2441406 | -0.3295313 |  | -134.4521
0.2443359 | -0.4403597 |  | -166.0954
0.2445313 | -0.4967133 |  | -188.2518
0.2447266 | -0.5320876 |  | -199.1813
0.2449219 | -0.5369139 |  | -197.6497
0.2451172 | -0.4961977 |  | -183.3938
0.2453125 | -0.4328645 |  | -157.6053
0.2455078 | -0.342258 |  | -122.4893
0.2457031 | -0.2296888 |  | -80.43962
0.2458984 | -0.110703 |  | -33.89343
0.2460938 | 0.01634449 |  | 14.42994
0.2462891 | 0.1397659 |  | 61.63437
0.2464844 | 0.252732 |  | 105.0919
0.2466797 | 0.3515802 |  | 142.5737
0.246875 | 0.4294185 |  | 171.9692
0.2470703 | 0.4825541 |  | 191.4132
0.2472656 | 0.5039756 |  | 199.4058
0.2474609 | 0.4943403 |  | 194.8951
0.2476563 | 0.4548772 |  | 178.0515
0.2478516 | 0.3914053 |  | 150.4659
0.2480469 | 0.3176839 |  | 114.2789
0.2482422 | 0.2348695 |  | 71.7222
0.2484375 | 0.1353352 |  | 25.14276
0.2486328 | 0.0127282 |  | -22.86325
0.2488281 | -0.1240516 |  | -69.4045
0.2490234 | -0.2555111 |  | -111.9519
0.2492188 | -0.3730031 |  | -148.3793
0.2494141 | -0.4631689 |  | -176.467
0.2496094 | -0.5167419 |  | -194.3074
0.2498047 | -0.5373679 |  | -200.3467
0.25 | -0.5236542 |  | -193.5715
0.2501953 | -0.4768648 |  | -174.4065
0.2503906 | -0.4010382 |  | -144.5658
0.2505859 | -0.3022768 |  | -106.3784
0.2507813 | -0.1876697 |  | -62.24437
0.2509766 | -0.06303734 |  | -14.63734
0.2511719 | 0.06399393 |  | 33.56808
0.2513672 | 0.1862089 |  | 79.57682
0.2515625 | 0.2951398 |  | 120.9647
0.2517578 | 0.386214 |  | 155.4577
0.2519531 | 0.4548379 |  | 181.04
0.2521484 | 0.4945576 |  | 196.0159
0.2523438 | 0.5038468 |  | 199.0392
0.2525391 | 0.4815014 |  | 189.4648
0.2527344 | 0.4315661 |  | 168.0028
0.2529297 | 0.3640546 |  | 136.6662
0.253125 | 0.2891657 |  | 97.65371
0.2533203 | 0.2114165 |  | 53.15585
0.2535156 | 0.1160641 |  | 5.757255
0.2537109 | -0.01900857 |  | -41.86333
0.2539062 | -0.1819369 |  | -87.00381
0.2541016 | -0.3220247 |  | -127.3025
0.2542969 | -0.4192533 |  | -160.6414
0.2544922 | -0.4912915 |  | -184.8306
0.2546875 | -0.5329323 |  | -198.1338
0.2548828 | -0.5388275 |  | -199.1397
0.2550781 | -0.5121023 |  | -187.2652
0.2552734 | -0.4499372 |  | -163.5486
0.2554688 | -0.3649948 |  | -130.0417
0.2556641 | -0.2612782 |  | -89.19387
0.2558594 | -0.1389161 |  | -43.3994
0.2560547 | -0.01124685 |  | 4.779833
0.25625 | 0.1155743 |  | 52.41208
0.2564453 | 0.2324943 |  | 96.79321
0.2566406 | 0.3336079 |  | 135.6311
0.2568359 | 0.4171298 |  | 166.8296
0.2570312 | 0.4743792 |  | 188.4298
0.2572266 | 0.5021374 |  | 198.7685
0.2574219 | 0.498273 |  | 196.7055
0.2576172 | 0.4639248 |  | 182.1512
0.2578125 | 0.4072573 |  | 156.5168
0.2580078 | 0.3381926 |  | 121.9008
0.2582031 | 0.2593989 |  | 80.41223
0.2583984 | 0.1609885 |  | 34.43142
0.2585938 | 0.04598648 |  | -13.44847
0.2587891 | -0.08977917 |  | -60.45903
0.2589844 | -0.2457301 |  | -103.9067
0.2591797 | -0.3689731 |  | -141.6875
0.259375 | -0.4495732 |  | -171.6215
0.2595703 | -0.5112455 |  | -191.5233
0.2597656 | -0.5353873 |  | -199.9234
0.2599609 | -0.5260071 |  | -195.7473
0.2601563 | -0.4873888 |  | -178.9592
0.2603516 | -0.4151141 |  | -151.122
0.2605469 | -0.3225217 |  | -114.4586
0.2607422 | -0.2088645 |  | -71.2961
0.2609375 | -0.08445816 |  | -24.14923
0.2611328 | 0.03971674 |  | 24.21398
0.2613281 | 0.1632666 |  | 70.92094
0.2615234 | 0.275047 |  | 113.3497
0.2617188 | 0.3698189 |  | 149.3053
0.2619141 | 0.4430109 |  | 176.752
0.2621094 | 0.4885471 |  | 193.8542
0.2623047 | 0.5042091 |  | 199.2765
0.2625 | 0.4877058 |  | 192.2281
0.2626953 | 0.4429081 |  | 173.1018
0.2628906 | 0.3789344 |  | 143.6559
0.2630859 | 0.3060933 |  | 105.9919
0.2632813 | 0.221078 |  | 62.35292
0.2634766 | 0.1090818 |  | 15.31715
0.2636719 | -0.02118811 |  | -32.48635
0.2638672 | -0.1519144 |  | -78.31868
0.2640625 | -0.2828211 |  | -119.7279
0.2642578 | -0.3970312 |  | -154.6323
0.2644531 | -0.47638 |  | -180.7842
0.2646484 | -0.5241604 |  | -196.3061
0.2648437 | -0.5357821 |  | -199.8355
0.2650391 | -0.514431 |  | -190.5581
0.2652344 | -0.4641392 |  | -169.1242
0.2654297 | -0.3823967 |  | -137.4817
0.265625 | -0.2790666 |  | -97.96701
0.2658203 | -0.1604561 |  | -52.95336
0.2660156 | -0.03439121 |  | -4.98934
0.2662109 | 0.09145892 |  | 43.07535
0.2664063 | 0.2112354 |  | 88.40318
0.2666016 | 0.3156633 |  | 128.5484
0.2667969 | 0.4027025 |  | 161.4385
0.2669922 | 0.4653035 |  | 185.0656
0.2671875 | 0.4984883 |  | 197.7038
0.2673828 | 0.5018655 |  | 198.1791
0.2675781 | 0.4722449 |  | 186.121
0.2677734 | 0.4168859 |  | 162.5658
0.2679688 | 0.3461427 |  | 129.5519
0.2681641 | 0.2695322 |  | 89.20736
0.2683594 | 0.1815528 |  | 43.88157
0.2685547 | 0.0677603 |  | -3.818381
0.26875 | -0.05850986 |  | -51.2589
0.2689453 | -0.1933564 |  | -95.67764
0.2691406 | -0.3350742 |  | -134.6912
0.2693359 | -0.4394793 |  | -166.3176
0.2695312 | -0.4975794 |  | -188.4467
0.2697266 | -0.5326535 |  | -199.3371
0.2699219 | -0.5317195 |  | -197.7874
0.2701172 | -0.4934338 |  | -183.4467
0.2703125 | -0.4283616 |  | -157.6004
0.2705078 | -0.3365561 |  | -122.5232
0.2707031 | -0.2295198 |  | -80.46836
0.2708984 | -0.1112432 |  | -33.89604
0.2710938 | 0.01552948 |  | 14.41125
0.2712891 | 0.1385764 |  | 61.67563
0.2714844 | 0.2527362 |  | 105.1913
0.2716797 | 0.3518464 |  | 142.5993
0.271875 | 0.4292518 |  | 171.949
0.2720703 | 0.4812895 |  | 191.3601
0.2722656 | 0.5033953 |  | 199.2695
0.2724609 | 0.4936165 |  | 194.7839
0.2726562 | 0.4525298 |  | 177.9702
0.2728516 | 0.3867749 |  | 150.3342
0.2730469 | 0.3055407 |  | 114.1594
0.2732422 | 0.2126101 |  | 71.56664
0.2734375 | 0.1087624 |  | 24.90751
0.2736328 | -0.002824215 |  | -23.11003
0.2738281 | -0.120836 |  | -69.67503
0.2740234 | -0.2460955 |  | -112.1714
0.2742188 | -0.3656877 |  | -148.5458
0.2744141 | -0.4598872 |  | -176.6927
0.2746094 | -0.5155327 |  | -194.4889
0.2748047 | -0.5330661 |  | -200.3843
0.275 | -0.5196843 |  | -193.5116
0.2751953 | -0.4714273 |  | -174.3146
0.2753906 | -0.3943319 |  | -144.5487
0.2755859 | -0.2980349 |  | -106.4269
0.2757813 | -0.1812275 |  | -62.2417
0.2759766 | -0.05676009 |  | -14.52184
0.2761719 | 0.06577377 |  | 33.82459
0.2763672 | 0.1868842 |  | 79.89509
0.2765625 | 0.2964233 |  | 121.1825
0.2767578 | 0.3864969 |  | 155.5526
0.2769531 | 0.4544358 |  | 181.0621
0.2771484 | 0.494268 |  | 195.9532
0.2773438 | 0.5030271 |  | 198.9813
0.2775391 | 0.4808969 |  | 189.5416
0.2777344 | 0.4297784 |  | 168.2197
0.2779297 | 0.3584553 |  | 136.9519
0.278125 | 0.2763303 |  | 97.90478
0.2783203 | 0.1909048 |  | 53.31635
0.2785156 | 0.1035723 |  | 5.780994
0.2787109 | -0.01553558 |  | -41.98208
0.2789063 | -0.1719683 |  | -87.11597
0.2791016 | -0.3088658 |  | -127.3265
0.2792969 | -0.4143165 |  | -160.6667
0.2794922 | -0.4938384 |  | -184.8355
0.2796875 | -0.5276778 |  | -198.0293
0.2798828 | -0.5332644 |  | -198.9333
0.2800781 | -0.5063227 |  | -187.0376
0.2802734 | -0.4435691 |  | -163.4257
0.2804687 | -0.362773 |  | -130.0488
0.2806641 | -0.2551741 |  | -89.20346
0.2808594 | -0.1342307 |  | -43.33035
0.2810547 | -0.01092163 |  | 4.94461
0.28125 | 0.1151558 |  | 52.67434
0.2814453 | 0.231797 |  | 97.07585
0.2816406 | 0.3348997 |  | 135.8235
0.2818359 | 0.4160665 |  | 166.8915
0.2820313 | 0.472978 |  | 188.3801
0.2822266 | 0.5023687 |  | 198.7015
0.2824219 | 0.4973104 |  | 196.7308
0.2826172 | 0.4627784 |  | 182.2608
0.2828125 | 0.4002489 |  | 156.6118
0.2830078 | 0.3195405 |  | 121.9414
0.2832031 | 0.2347604 |  | 80.43415
0.2833984 | 0.1453547 |  | 34.44343
0.2835938 | 0.03602421 |  | -13.46527
0.2837891 | -0.09591463 |  | -60.52909
0.2839844 | -0.2214697 |  | -104.0919
0.2841797 | -0.3383119 |  | -141.9002
0.284375 | -0.4470398 |  | -171.7789
0.2845703 | -0.5100019 |  | -191.7547
0.2847656 | -0.5318975 |  | -200.2061
0.2849609 | -0.528159 |  | -195.9402
0.2851562 | -0.4843878 |  | -179.0756
0.2853516 | -0.4135979 |  | -151.1993
0.2855469 | -0.3235183 |  | -114.5465
0.2857422 | -0.2119445 |  | -71.43494
0.2859375 | -0.08906763 |  | -24.31478
0.2861328 | 0.04018335 |  | 24.05197
0.2863281 | 0.1636469 |  | 70.8278
0.2865234 | 0.2748994 |  | 113.3294
0.2867188 | 0.3708435 |  | 149.3085
0.2869141 | 0.4426658 |  | 176.7908
0.2871094 | 0.4891585 |  | 193.9279
0.2873047 | 0.5046715 |  | 199.3854
0.2875 | 0.4880618 |  | 192.3416
0.2876953 | 0.4445507 |  | 173.0992
0.2878906 | 0.3803416 |  | 143.4992
0.2880859 | 0.3053771 |  | 105.7748
0.2882812 | 0.2174863 |  | 62.14296
0.2884766 | 0.1127686 |  | 15.09247
0.2886719 | -0.009769386 |  | -32.75978
0.2888672 | -0.1494134 |  | -78.64412
0.2890625 | -0.2869789 |  | -120.0622
0.2892578 | -0.3991517 |  | -154.887
0.2894531 | -0.4782082 |  | -180.9509
0.2896484 | -0.5245818 |  | -196.4379
0.2898438 | -0.5368372 |  | -199.9325
0.2900391 | -0.515631 |  | -190.59
0.2902344 | -0.463371 |  | -169.0623
0.2904297 | -0.3830647 |  | -137.2938
0.290625 | -0.2804884 |  | -97.66097
0.2908203 | -0.1599924 |  | -52.63528
0.2910156 | -0.03242129 |  | -4.708881
0.2912109 | 0.09188436 |  | 43.28717
0.2914063 | 0.2110918 |  | 88.51214
0.2916016 | 0.3162929 |  | 128.6215
0.2917969 | 0.4017603 |  | 161.4835
0.2919922 | 0.4652713 |  | 185.109
0.2921875 | 0.4991174 |  | 197.8061
0.2923828 | 0.5020505 |  | 198.3361
0.2925781 | 0.4742127 |  | 186.2861
0.2927734 | 0.419401 |  | 162.6235
0.2929688 | 0.3488735 |  | 129.4815
0.2931641 | 0.2689141 |  | 89.09
0.2933594 | 0.178749 |  | 43.69104
0.2935547 | 0.07103547 |  | -4.077396
0.29375 | -0.06097015 |  | -51.48695
0.2939453 | -0.2061975 |  | -95.85497
0.2941406 | -0.3344314 |  | -134.9076
0.2943359 | -0.4325439 |  | -166.5475
0.2945313 | -0.5020643 |  | -188.6059
0.2947266 | -0.5327975 |  | -199.4205
0.2949219 | -0.5312716 |  | -197.7669
0.2951172 | -0.500042 |  | -183.3691
0.2953125 | -0.4331205 |  | -157.5003
0.2955078 | -0.3418017 |  | -122.3069
0.2957031 | -0.2306269 |  | -80.22742
0.2958984 | -0.1093834 |  | -33.6745
0.2960937 | 0.01546994 |  | 14.66613
0.2962891 | 0.1419292 |  | 61.85805
0.2964844 | 0.2548465 |  | 105.339
0.2966797 | 0.3525545 |  | 142.7831
0.296875 | 0.4308245 |  | 172.0745
0.2970703 | 0.4809201 |  | 191.3948
0.2972656 | 0.5033983 |  | 199.2279
0.2974609 | 0.4931256 |  | 194.6554
0.2976563 | 0.4530217 |  | 177.8171
0.2978516 | 0.3911003 |  | 150.242
0.2980469 | 0.3112602 |  | 114.0828
0.2982422 | 0.2191616 |  | 71.43921
0.2984375 | 0.1199744 |  | 24.77972
0.2986328 | 0.01154286 |  | -23.17282
0.2988281 | -0.1196673 |  | -69.64991
0.2990234 | -0.2581285 |  | -112.11
0.2992188 | -0.3722965 |  | -148.5121
0.2994141 | -0.4619087 |  | -176.6287
0.2996094 | -0.5174088 |  | -194.3622
0.2998047 | -0.532752 |  | -200.2657
0.3 | -0.5182587 |  | -193.4186
0.3001953 | -0.4699766 |  | -174.2282
0.3003906 | -0.3945926 |  | -144.4454
0.3005859 | -0.2980942 |  | -106.2689
0.3007812 | -0.1830234 |  | -62.07566
0.3009766 | -0.05929993 |  | -14.48043
0.3011719 | 0.06741061 |  | 33.72899
0.3013672 | 0.1867399 |  | 79.76494
0.3015625 | 0.2951286 |  | 121.1065
0.3017578 | 0.387217 |  | 155.5926
0.3019531 | 0.453562 |  | 181.1719
0.3021484 | 0.4943368 |  | 196.038
0.3023438 | 0.5033346 |  | 198.9564
0.3025391 | 0.479521 |  | 189.3475
0.3027344 | 0.4286618 |  | 167.8917
0.3029297 | 0.355497 |  | 136.5872
0.303125 | 0.2710995 |  | 97.58638
0.3033203 | 0.1839621 |  | 53.01959
0.3035156 | 0.09312981 |  | 5.501069
0.3037109 | -0.01954005 |  | -42.18365
0.3039063 | -0.1632018 |  | -87.31811
0.3041016 | -0.3079265 |  | -127.524
0.3042969 | -0.4178134 |  | -160.7853
0.3044922 | -0.4887439 |  | -184.9764
0.3046875 | -0.5302578 |  | -198.1862
0.3048828 | -0.5362715 |  | -199.0661
0.3050781 | -0.5067022 |  | -187.1259
0.3052734 | -0.4499015 |  | -163.3609
0.3054688 | -0.3652044 |  | -129.9029
0.3056641 | -0.2569077 |  | -89.04415
0.3058594 | -0.1346072 |  | -43.12711
0.3060547 | -0.007789029 |  | 5.097956
0.30625 | 0.1161406 |  | 52.79557
0.3064453 | 0.2330707 |  | 97.30025
0.3066406 | 0.3357927 |  | 136.1845
0.3068359 | 0.4180895 |  | 167.3611
0.3070313 | 0.4752994 |  | 188.8754
0.3072266 | 0.5025931 |  | 199.0489
0.3074219 | 0.4984334 |  | 196.8407
0.3076172 | 0.4637805 |  | 182.1948
0.3078125 | 0.4044454 |  | 156.3968
0.3080078 | 0.3316408 |  | 121.6802
0.3082031 | 0.2538613 |  | 80.24003
0.3083984 | 0.1647071 |  | 34.25975
0.3085938 | 0.05357129 |  | -13.6433
0.3087891 | -0.08021507 |  | -60.66629
0.3089844 | -0.2341426 |  | -104.1296
0.3091797 | -0.3703521 |  | -141.8139
0.309375 | -0.4521945 |  | -171.7218
0.3095703 | -0.5095898 |  | -191.7082
0.3097656 | -0.5425913 |  | -200.0814
0.3099609 | -0.5296886 |  | -195.8602
0.3101563 | -0.4894084 |  | -179.0363
0.3103516 | -0.4189726 |  | -151.1284
0.3105469 | -0.3230376 |  | -114.434
0.3107422 | -0.2122905 |  | -71.24233
0.3109375 | -0.0862214 |  | -24.04099
0.3111328 | 0.04007349 |  | 24.36245
0.3113281 | 0.1636941 |  | 71.10421
0.3115234 | 0.2758726 |  | 113.5361
0.3117188 | 0.3690912 |  | 149.3999
0.3119141 | 0.4439857 |  | 176.7698
0.3121094 | 0.4885764 |  | 193.8761
0.3123047 | 0.5040764 |  | 199.298
0.3125 | 0.488413 |  | 192.2675
0.3126953 | 0.440809 |  | 173.0986
0.3128906 | 0.3729789 |  | 143.5078
0.3130859 | 0.2920544 |  | 105.7318
0.3132813 | 0.2132034 |  | 61.96447
0.3134766 | 0.1280607 |  | 14.79624
0.3136719 | 0.009807736 |  | -32.97462
0.3138672 | -0.1362347 |  | -78.68767
0.3140625 | -0.288051 |  | -119.9944
0.3142578 | -0.4082913 |  | -154.8216
0.3144531 | -0.4782114 |  | -180.9628
0.3146484 | -0.5257174 |  | -196.4561
0.3148438 | -0.5422301 |  | -199.8767
0.3150391 | -0.5139348 |  | -190.4746
0.3152344 | -0.4626158 |  | -168.938
0.3154297 | -0.3830274 |  | -137.2028
0.315625 | -0.2789448 |  | -97.61802
0.3158203 | -0.1623596 |  | -52.56069
0.3160156 | -0.03454836 |  | -4.548506
0.3162109 | 0.08978363 |  | 43.5011
0.3164062 | 0.2099606 |  | 88.7894
0.3166016 | 0.317005 |  | 128.9468
0.3167969 | 0.4015985 |  | 161.772
0.3169922 | 0.4663911 |  | 185.2773
0.3171875 | 0.498924 |  | 197.7851
0.3173828 | 0.500759 |  | 198.109
0.3175781 | 0.4733497 |  | 185.9532
0.3177734 | 0.4175092 |  | 162.3516
0.3179688 | 0.3487802 |  | 129.3343
0.3181641 | 0.270077 |  | 89.00179
0.3183594 | 0.1805281 |  | 43.59575
0.3185547 | 0.07125845 |  | -4.272072
0.31875 | -0.06205245 |  | -51.73736
0.3189453 | -0.1996207 |  | -96.02305
0.3191406 | -0.3335381 |  | -134.991
0.3193359 | -0.4430674 |  | -166.5877
0.3195313 | -0.5008833 |  | -188.6895
0.3197266 | -0.5325674 |  | -199.5481
0.3199219 | -0.5387808 |  | -197.8369
0.3201172 | -0.4993732 |  | -183.4195
0.3203125 | -0.4364723 |  | -157.5494
0.3205078 | -0.3472861 |  | -122.3383
0.3207031 | -0.2320603 |  | -80.23846
0.3208984 | -0.1117114 |  | -33.65472
0.3210938 | 0.01433458 |  | 14.68801
0.3212891 | 0.1385668 |  | 61.87984
0.3214844 | 0.2537864 |  | 105.3642
0.3216797 | 0.3537376 |  | 142.8669
0.321875 | 0.4305736 |  | 172.2455
0.3220703 | 0.4831387 |  | 191.5838
0.3222656 | 0.5040496 |  | 199.384
0.3224609 | 0.4945013 |  | 194.7325
0.3226563 | 0.4567519 |  | 177.8073
0.3228516 | 0.3953698 |  | 150.1345
0.3230469 | 0.3217576 |  | 113.8635
0.3232422 | 0.2384029 |  | 71.27472
0.3234375 | 0.1441708 |  | 24.75036
0.3236328 | 0.02308022 |  | -23.17892
0.3238281 | -0.1242696 |  | -69.70145
0.3240234 | -0.2621389 |  | -112.2142
0.3242188 | -0.3791549 |  | -148.5511
0.3244141 | -0.4692072 |  | -176.5384
0.3246094 | -0.5180303 |  | -194.2753
0.3248047 | -0.5371135 |  | -200.2276
0.325 | -0.5252184 |  | -193.3592
0.3251953 | -0.4766881 |  | -174.1152
0.3253906 | -0.401563 |  | -144.2758
0.3255859 | -0.3015983 |  | -106.0891
0.3257813 | -0.1852664 |  | -61.91686
0.3259766 | -0.06084656 |  | -14.26635
0.3261719 | 0.06734408 |  | 34.02195
0.3263672 | 0.188828 |  | 80.06491
0.3265625 | 0.2975933 |  | 121.3712
0.3267578 | 0.3874666 |  | 155.7972
0.3269531 | 0.4547163 |  | 181.3328
0.3271484 | 0.4951153 |  | 196.1845
0.3273438 | 0.5033517 |  | 199.0573
0.3275391 | 0.4807194 |  | 189.3763
0.3277344 | 0.4299651 |  | 167.8574
0.3279297 | 0.3614628 |  | 136.4585
0.328125 | 0.2848277 |  | 97.36255
0.3283203 | 0.1978493 |  | 52.84928
0.3285156 | 0.09327824 |  | 5.489368
0.3287109 | -0.03715228 |  | -42.10198
0.3289063 | -0.1835091 |  | -87.27906
0.3291016 | -0.3145357 |  | -127.6549
0.3292969 | -0.4169293 |  | -161.0027
0.3294922 | -0.4911762 |  | -185.0785
0.3296875 | -0.529436 |  | -198.1538
0.3298828 | -0.53584 |  | -198.9525
0.3300781 | -0.5089001 |  | -186.9832
0.3302734 | -0.4471231 |  | -163.2702
0.3304688 | -0.364107 |  | -129.8566
0.3306641 | -0.2584704 |  | -89.04239
0.3308594 | -0.1354072 |  | -43.20852
0.3310547 | -0.008706117 |  | 5.009877
0.33125 | 0.1172475 |  | 52.74607
0.3314453 | 0.2341009 |  | 97.22619
0.3316406 | 0.3361503 |  | 136.0474
0.3318359 | 0.4177383 |  | 167.146
0.3320312 | 0.474438 |  | 188.5986
0.3322266 | 0.5036039 |  | 198.7893
0.3324219 | 0.5014187 |  | 196.6411
0.3326172 | 0.4708908 |  | 182.0103
0.3328125 | 0.4125797 |  | 156.2274
0.3330078 | 0.3334244 |  | 121.5157
0.3332031 | 0.2489089 |  | 80.01371
0.3333984 | 0.1570723 |  | 33.98673
0.3335938 | 0.04503056 |  | -13.90391
0.3337891 | -0.08822962 |  | -60.87745
0.3339844 | -0.2335964 |  | -104.2961
0.3341797 | -0.3652477 |  | -141.9782
0.334375 | -0.4543701 |  | -171.8524
0.3345703 | -0.5096078 |  | -191.8064
0.3347656 | -0.5386257 |  | -200.1638
0.3349609 | -0.5301521 |  | -195.8385
0.3351563 | -0.4884104 |  | -178.9164
0.3353516 | -0.4162661 |  | -150.9259
0.3355469 | -0.3190831 |  | -114.135
0.3357422 | -0.2067769 |  | -70.92739
0.3359375 | -0.08206564 |  | -23.77119
0.3361328 | 0.04577693 |  | 24.55248
0.3363281 | 0.1660952 |  | 71.18513
0.3365234 | 0.275334 |  | 113.5807
0.3367188 | 0.3705669 |  | 149.5144
0.3369141 | 0.4432023 |  | 176.9617
0.3371094 | 0.4882817 |  | 194.0693
0.3373047 | 0.5042146 |  | 199.3904
0.3375 | 0.4869597 |  | 192.1767
0.3376953 | 0.4413304 |  | 172.8744
0.3378906 | 0.3752982 |  | 143.3031
0.3380859 | 0.2979389 |  | 105.6591
0.3382813 | 0.2123795 |  | 62.05903
0.3384766 | 0.1067479 |  | 14.98325
0.3386719 | -0.01956388 |  | -32.8428
0.3388672 | -0.1553157 |  | -78.68192
0.3390625 | -0.287267 |  | -120.097
0.3392578 | -0.3968833 |  | -154.9708
0.3394531 | -0.4758799 |  | -181.0893
0.3396484 | -0.5233914 |  | -196.5097
0.3398438 | -0.5351073 |  | -199.8736
0.3400391 | -0.5115588 |  | -190.476
0.3402344 | -0.4586967 |  | -168.9272
0.3404297 | -0.3782625 |  | -137.1697
0.340625 | -0.2742441 |  | -97.55846
0.3408203 | -0.156913 |  | -52.43242
0.3410156 | -0.03222553 |  | -4.413217
0.3412109 | 0.09365408 |  | 43.6223
0.3414063 | 0.2113451 |  | 88.8928
0.3416016 | 0.3162052 |  | 128.947
0.3417969 | 0.4029276 |  | 161.6973
0.3419922 | 0.4649574 |  | 185.1897
0.3421875 | 0.4991132 |  | 197.7059
0.3423828 | 0.5014709 |  | 198.0688
0.3425781 | 0.4721903 |  | 185.8964
0.3427734 | 0.4164111 |  | 162.1869
0.3429688 | 0.3420321 |  | 129.0647
0.3431641 | 0.2601371 |  | 88.6856
0.3433594 | 0.1706357 |  | 43.33692
0.3435547 | 0.06622715 |  | -4.35017
0.34375 | -0.05584701 |  | -51.69167
0.3439453 | -0.1970795 |  | -95.96931
0.3441406 | -0.3309612 |  | -134.9162
0.3443359 | -0.4318843 |  | -166.5115
0.3445313 | -0.5040975 |  | -188.5703
0.3447266 | -0.5355455 |  | -199.3359
0.3449219 | -0.5310473 |  | -197.5825
0.3451172 | -0.5008891 |  | -183.1014
0.3453125 | -0.4330156 |  | -157.2363
0.3455078 | -0.3403583 |  | -122.1208
0.3457031 | -0.2315602 |  | -80.03962
0.3458984 | -0.1098866 |  | -33.44
0.3460938 | 0.01456074 |  | 14.91458
0.3462891 | 0.1408318 |  | 62.14336
0.3464844 | 0.2560395 |  | 105.6108
0.3466797 | 0.3530229 |  | 143.0099
0.346875 | 0.4314015 |  | 172.284
0.3470703 | 0.4825283 |  | 191.5662
0.3472656 | 0.5040415 |  | 199.34
0.3474609 | 0.4939663 |  | 194.6796
0.3476562 | 0.4534821 |  | 177.6891
0.3478516 | 0.3917737 |  | 149.9219
0.3480469 | 0.319322 |  | 113.6272
0.3482422 | 0.2370462 |  | 71.00572
0.3484375 | 0.1360124 |  | 24.41148
0.3486328 | 0.01950237 |  | -23.5289
0.3488281 | -0.1165608 |  | -69.99689
0.3490234 | -0.2651888 |  | -112.382
0.3492188 | -0.3826208 |  | -148.6179
0.3494141 | -0.4646767 |  | -176.6157
0.3496094 | -0.5206681 |  | -194.3374
0.3498047 | -0.5377336 |  | -200.2431
0.35 | -0.5226515 |  | -193.3406
0.3501953 | -0.4737996 |  | -174.0214
0.3503906 | -0.3961259 |  | -144.0758
0.3505859 | -0.2997483 |  | -105.775
0.3507813 | -0.1841799 |  | -61.54491
0.3509766 | -0.05962758 |  | -13.92598
0.3511719 | 0.06947818 |  | 34.24657
0.3513672 | 0.1899541 |  | 80.17553
0.3515625 | 0.2959533 |  | 121.44
0.3517578 | 0.3887461 |  | 155.8241
0.3519531 | 0.4544842 |  | 181.3454
0.3521484 | 0.4946511 |  | 196.2467
0.3523438 | 0.5046077 |  | 199.1528
0.3525391 | 0.4796472 |  | 189.4734
0.3527344 | 0.4292733 |  | 167.9056
0.3529297 | 0.3567693 |  | 136.4406
0.353125 | 0.2754182 |  | 97.32928
0.3533203 | 0.1899439 |  | 52.76899
0.3535156 | 0.08666831 |  | 5.252836
0.3537109 | -0.03760193 |  | -42.50308
0.3539063 | -0.1717476 |  | -87.71931
0.3541016 | -0.3071508 |  | -127.953
0.3542969 | -0.4227634 |  | -161.122
0.3544922 | -0.4898738 |  | -185.1934
0.3546875 | -0.5259843 |  | -198.3364
0.3548828 | -0.5379084 |  | -199.1798
0.3550781 | -0.5064771 |  | -187.2415
0.3552734 | -0.4485043 |  | -163.4277
0.3554688 | -0.3645367 |  | -129.8542
0.3556641 | -0.2539485 |  | -88.9089
0.3558594 | -0.1356578 |  | -42.94654
0.3560547 | -0.007865075 |  | 5.308321
0.35625 | 0.1181551 |  | 52.98868
0.3564453 | 0.2316587 |  | 97.40126
0.3566406 | 0.3350048 |  | 136.1706
0.3568359 | 0.4179296 |  | 167.2297
0.3570313 | 0.4745021 |  | 188.6418
0.3572266 | 0.5022464 |  | 198.8246
0.3574219 | 0.4982545 |  | 196.6914
0.3576172 | 0.4636746 |  | 182.0818
0.3578125 | 0.4044795 |  | 156.3323
0.3580078 | 0.3323299 |  | 121.552
0.3582031 | 0.2542869 |  | 79.91085
0.3583984 | 0.1635142 |  | 33.8045
0.3585938 | 0.04585092 |  | -14.12689
0.3587891 | -0.09044401 |  | -61.0777
0.3589844 | -0.2294324 |  | -104.4492
0.3591797 | -0.3594368 |  | -142.1159
0.359375 | -0.4549471 |  | -171.9313
0.3595703 | -0.5110156 |  | -191.7641
0.3597656 | -0.5365183 |  | -200.0349
0.3599609 | -0.5294715 |  | -195.7203
0.3601563 | -0.4900086 |  | -178.8178
0.3603516 | -0.418625 |  | -150.852
0.3605469 | -0.3232449 |  | -114.1328
0.3607422 | -0.2107217 |  | -70.93135
0.3609375 | -0.08453867 |  | -23.72634
0.3611328 | 0.04304892 |  | 24.65947
0.3613281 | 0.1643551 |  | 71.34912
0.3615234 | 0.2762938 |  | 113.7169
0.3617188 | 0.3719755 |  | 149.6007
0.3619141 | 0.4438922 |  | 177.0097
0.3621094 | 0.4891236 |  | 194.1112
0.3623047 | 0.5049585 |  | 199.5046
0.3625 | 0.4876987 |  | 192.3573
0.3626953 | 0.4416297 |  | 173.0784
0.3628906 | 0.3751332 |  | 143.4827
0.3630859 | 0.30136 |  | 105.7397
0.3632812 | 0.2278401 |  | 62.00447
0.3634766 | 0.1347592 |  | 14.75153
0.3636719 | 4.837588e-06 |  | -33.19311
0.3638672 | -0.1583745 |  | -79.00201
0.3640625 | -0.2966766 |  | -120.3735
0.3642578 | -0.4019239 |  | -155.1798
0.3644531 | -0.4823495 |  | -181.2125
0.3646484 | -0.5269717 |  | -196.6575
0.3648438 | -0.5372524 |  | -199.9816
0.3650391 | -0.5198486 |  | -190.4675
0.3652344 | -0.4662149 |  | -168.9116
0.3654297 | -0.3846107 |  | -137.1707
0.365625 | -0.2818426 |  | -97.54425
0.3658203 | -0.1614454 |  | -52.3795
0.3660156 | -0.03684989 |  | -4.290324
0.3662109 | 0.08931786 |  | 43.74714
0.3664063 | 0.2104024 |  | 88.95126
0.3666016 | 0.3158793 |  | 128.9644
0.3667969 | 0.4036387 |  | 161.7097
0.3669922 | 0.4661486 |  | 185.245
0.3671875 | 0.499463 |  | 197.8413
0.3673828 | 0.5030949 |  | 198.2197
0.3675781 | 0.4741131 |  | 185.9578
0.3677734 | 0.4205001 |  | 162.1415
0.3679688 | 0.3556203 |  | 128.9786
0.3681641 | 0.2882673 |  | 88.65453
0.3683594 | 0.203929 |  | 43.39126
0.3685547 | 0.07780536 |  | -4.225217
0.36875 | -0.07430866 |  | -51.49846
0.3689453 | -0.2206632 |  | -95.83594
0.3691406 | -0.3443351 |  | -134.9504
0.3693359 | -0.4373769 |  | -166.6234
0.3695313 | -0.5023153 |  | -188.683
0.3697266 | -0.5356483 |  | -199.3908
0.3699219 | -0.534046 |  | -197.5695
0.3701172 | -0.4992519 |  | -183.084
0.3703125 | -0.4342462 |  | -157.1614
0.3705078 | -0.3446891 |  | -121.9777
0.3707031 | -0.2328379 |  | -79.91321
0.3708984 | -0.1091684 |  | -33.35038
0.3710938 | 0.01665309 |  | 14.97105
0.3712891 | 0.1409409 |  | 62.18381
0.3714844 | 0.2546323 |  | 105.6504
0.3716797 | 0.3534087 |  | 143.0316
0.371875 | 0.4312559 |  | 172.2981
0.3720703 | 0.4818932 |  | 191.5885
0.3722656 | 0.5038746 |  | 199.3655
0.3724609 | 0.4931488 |  | 194.688
0.3726563 | 0.4525151 |  | 177.6662
0.3728516 | 0.391272 |  | 149.8749
0.3730469 | 0.3218476 |  | 113.562
0.3732422 | 0.2416946 |  | 70.91079
0.3734375 | 0.128608 |  | 24.32598
0.3736328 | -0.005077471 |  | -23.56468
0.3738281 | -0.1334381 |  | -70.03547
0.3740234 | -0.2629043 |  | -112.5031
0.3742188 | -0.3776607 |  | -148.8017
0.3744141 | -0.4607796 |  | -176.7676
0.3746094 | -0.5180303 |  | -194.4146
0.3748047 | -0.5366784 |  | -200.25
0.375 | -0.5206009 |  | -193.3111
0.3751953 | -0.4749145 |  | -173.9716
0.3753906 | -0.3965678 |  | -144.0153
0.3755859 | -0.299837 |  | -105.7541
0.3757813 | -0.1846721 |  | -61.57619
0.3759766 | -0.05925384 |  | -13.99287
0.3761719 | 0.06493211 |  | 34.22223
0.3763672 | 0.1881608 |  | 80.2255
0.3765625 | 0.2970378 |  | 121.4812
0.3767578 | 0.3876161 |  | 155.8448
0.3769531 | 0.4563972 |  | 181.3366
0.3771484 | 0.4948077 |  | 196.1685
0.3773438 | 0.5041948 |  | 199.0323
0.3775391 | 0.4812798 |  | 189.2925
0.3777344 | 0.4315458 |  | 167.6365
0.3779297 | 0.366647 |  | 136.1106
0.378125 | 0.290252 |  | 96.96431
0.3783203 | 0.2033484 |  | 52.4484
0.3785156 | 0.1020152 |  | 5.037393
0.3787109 | -0.02275269 |  | -42.64811
0.3789062 | -0.1749481 |  | -87.76324
0.3791016 | -0.3195117 |  | -127.9284
0.3792969 | -0.4197821 |  | -161.1179
0.3794922 | -0.4923318 |  | -185.1774
0.3796875 | -0.5343244 |  | -198.3424
0.3798828 | -0.5352172 |  | -199.1482
0.3800781 | -0.5102443 |  | -187.0669
0.3802734 | -0.4500846 |  | -163.2284
0.3804688 | -0.3618059 |  | -129.6555
0.3806641 | -0.2569363 |  | -88.70085
0.3808594 | -0.1358901 |  | -42.77469
0.3810547 | -0.01273627 |  | 5.478843
0.38125 | 0.114315 |  | 53.15286
0.3814453 | 0.2343117 |  | 97.5433
0.3816406 | 0.3351521 |  | 136.2808
0.3818359 | 0.4184468 |  | 167.2805
0.3820313 | 0.4740757 |  | 188.6309
0.3822266 | 0.5018898 |  | 198.7508
0.3824219 | 0.4982528 |  | 196.5761
0.3826172 | 0.4618986 |  | 181.9177
0.3828125 | 0.4038344 |  | 156.0725
0.3830078 | 0.3313148 |  | 121.2298
0.3832031 | 0.2550064 |  | 79.59978
0.3833984 | 0.1636293 |  | 33.60833
0.3835938 | 0.03679392 |  | -14.13915
0.3837891 | -0.1064162 |  | -61.02761
0.3839844 | -0.2408427 |  | -104.512
0.3841797 | -0.3618697 |  | -142.286
0.384375 | -0.4524943 |  | -172.1039
0.3845703 | -0.5071821 |  | -191.9553
0.3847656 | -0.5359694 |  | -200.2325
0.3849609 | -0.5271852 |  | -195.7881
0.3851563 | -0.4842802 |  | -178.763
0.3853516 | -0.4178349 |  | -150.7383
0.3855469 | -0.3226591 |  | -113.9503
0.3857422 | -0.2086268 |  | -70.75129
0.3859375 | -0.08495378 |  | -23.56922
0.3861328 | 0.04353994 |  | 24.80693
0.3863281 | 0.1655878 |  | 71.4916
0.3865234 | 0.2767116 |  | 113.9228
0.3867188 | 0.3727266 |  | 149.8368
0.3869141 | 0.4446354 |  | 177.1855
0.3871094 | 0.4891886 |  | 194.2006
0.3873047 | 0.5046939 |  | 199.4914
0.3875 | 0.4872595 |  | 192.2523
0.3876953 | 0.4407344 |  | 172.8941
0.3878906 | 0.3735926 |  | 143.2286
0.3880859 | 0.296863 |  | 105.4841
0.3882813 | 0.2194201 |  | 61.78623
0.3884766 | 0.1263753 |  | 14.62
0.3886719 | -0.003497218 |  | -33.24849
0.3888672 | -0.1529879 |  | -79.06629
0.3890625 | -0.2900699 |  | -120.4238
0.3892578 | -0.4007082 |  | -155.2418
0.3894531 | -0.477724 |  | -181.2581
0.3896484 | -0.5240032 |  | -196.5385
0.3898438 | -0.5377771 |  | -199.8088
0.3900391 | -0.5153397 |  | -190.3425
0.3902344 | -0.4636252 |  | -168.7731
0.3904297 | -0.3822893 |  | -137.0413
0.390625 | -0.2776819 |  | -97.3955
0.3908203 | -0.1616588 |  | -52.21283
0.3910156 | -0.0356572 |  | -4.160903
0.3912109 | 0.09300382 |  | 43.88069
0.3914063 | 0.2110082 |  | 89.14714
0.3916016 | 0.3150782 |  | 129.2005
0.3917969 | 0.4038109 |  | 161.9075
0.3919922 | 0.4663013 |  | 185.33
0.3921875 | 0.4990295 |  | 197.8169
0.3923828 | 0.5024198 |  | 198.1951
0.3925781 | 0.4722851 |  | 186.0034
0.3927734 | 0.4152598 |  | 162.2301
0.3929688 | 0.3413559 |  | 129.0467
0.3931641 | 0.2600045 |  | 88.60871
0.3933594 | 0.1767081 |  | 43.20198
0.3935547 | 0.08373643 |  | -4.571667
0.39375 | -0.03925872 |  | -51.98151
0.3939453 | -0.1990631 |  | -96.21742
0.3941406 | -0.3417581 |  | -135.0907
0.3943359 | -0.4353357 |  | -166.6341
0.3945312 | -0.504231 |  | -188.6225
0.3947266 | -0.5364486 |  | -199.3256
0.3949219 | -0.5326592 |  | -197.5348
0.3951172 | -0.5006083 |  | -183.0198
0.3953125 | -0.4296718 |  | -157.1077
0.3955078 | -0.3407144 |  | -121.9359
0.3957031 | -0.2347589 |  | -79.8161
0.3958984 | -0.1114248 |  | -33.19928
0.3960938 | 0.01343114 |  | 15.1547
0.3962891 | 0.1397082 |  | 62.36692
0.3964844 | 0.2546044 |  | 105.8047
0.3966797 | 0.352138 |  | 143.1523
0.396875 | 0.431755 |  | 172.3743
0.3970703 | 0.4825335 |  | 191.6203
0.3972656 | 0.5039495 |  | 199.3406
0.3974609 | 0.4934562 |  | 194.6084
0.3976563 | 0.4516309 |  | 177.5919
0.3978516 | 0.3871918 |  | 149.8605
0.3980469 | 0.3078646 |  | 113.6112
0.3982422 | 0.2236072 |  | 70.92553
0.3984375 | 0.1356454 |  | 24.19574
0.3986328 | 0.03084474 |  | -23.82046
0.3988281 | -0.1079606 |  | -70.29456
0.3990234 | -0.2602939 |  | -112.6996
0.3992188 | -0.3816017 |  | -148.9896
0.3994141 | -0.4665253 |  | -176.9524
0.3996094 | -0.5187683 |  | -194.5299
0.3998047 | -0.5367577 |  | -200.2981