## EtaStar_Disp
η* 計算シート (変位入力版) Disp→Acc: a = -(2πf)²·d/1000
■ 入力パラメータ
サンプリング周波数 fs | 5120 | Hz | A列全体平均から自動算出
データ点数 N | 2048 | 点
加振周波数 f | 50 | Hz | 黄色: 加振周波数
粉体質量 m_p | 1.61 | g | 黄色: 粉体のみ(基準ジグなら 0)
容器質量 m_c | 2.1 | g | 黄色: 容器(ジグ)質量
合計質量 m_tot | 3.71 | g
角周波数 ω | 314.1593 | rad/s
■ 使い方
1. 「TimeData」シート: A列=時刻[s], B列=力[N], C列=変位[mm] を貼り付け
2. 黄色セルに 加振周波数 f, 粉体質量 m_p, 容器質量 m_c を入力
3. ★ η* の行に答えが自動表示
※ 加速度は a = -(2πf)²·d/1000 でシート内部換算
■ 計算式
D(f) = Σ d[n]·exp(-j2πf·t[n]) ※d はmm単位の生DFT
X(f) = -(2πf)²·D/1000 ※加速度DFT [m/s²]
Y(f) = Σ F[n]·exp(-j2πf·t[n]) ※力DFT
η* = -2π·Im(X*·Y) / (m_tot · ¦X¦²) ※論文式(2)
■ 計算結果
項目 | 値 | 単位 | 備考
Re(D) [変位DFT, mm単位] | 0
Im(D) [変位DFT, mm単位] | 0
Re(Y) [力DFT] | -0.4601841
Im(Y) [力DFT] | -1.154576
Re(X) [加速度DFT = -ω²·D/1000] | 0
Im(X) | 0
¦X¦² (加速度パワー) | 0
Re(P_cross) = Re(X)·Re(Y)+Im(X)·Im(Y) | 0
Im(P_cross) = Re(X)·Im(Y)-Im(X)·Re(Y) | 0
A_disp (変位振幅) | 0 | mm
A_acc (加速度振幅) | 0 | m/s²
v_c,max (容器最大速度) | 0 | m/s
★ η* (Reduced Loss Factor) | #DIV/0! | - | 論文 式(2)
(検算) E_diss [J] | 0 | J
(検算) 基準KE ½·m_tot·v² [J] | 0 | J
(検算) E_diss / KE | #DIV/0! | - | η* と一致するはず

## EtaStar_Acc
η* 計算シート (加速度入力版) Acc 直接使用
■ 入力パラメータ
サンプリング周波数 fs | 5120 | Hz | A列全体平均から自動算出
データ点数 N | 2048 | 点
加振周波数 f | 100 | Hz | 黄色: 加振周波数
粉体質量 m_p | 0.677 | g | 黄色: 粉体のみ(基準ジグなら 0)
容器質量 m_c | 0.88 | g | 黄色: 容器(ジグ)質量
合計質量 m_tot | 1.557 | g
角周波数 ω | 628.3185 | rad/s
■ 使い方
1. 「TimeData」シート: A列=時刻[s], B列=力[N], D列=加速度[m/s²] を貼り付け
2. 黄色セルに 加振周波数 f, 粉体質量 m_p, 容器質量 m_c を入力
3. ★ η* の行に答えが自動表示
※ 加速度を直接使用(微分・変換なし)
■ 計算式
X(f) = Σ a[n]·exp(-j2πf·t[n]) ※加速度DFT [m/s²]
Y(f) = Σ F[n]·exp(-j2πf·t[n]) ※力DFT
η* = -2π·Im(X*·Y) / (m_tot · ¦X¦²) ※論文式(2)
■ 計算結果
項目 | 値 | 単位 | 備考
Re(Y) [力DFT] | -261.2866
Im(Y) [力DFT] | 57.56375
Re(X) [加速度DFT] | -102418.4
Im(X) [加速度DFT] | 13873.28
¦X¦² (加速度パワー) | 10681992641.5
Re(P_cross) = Re(X)·Re(Y)+Im(X)·Im(Y) | 27559150.1
Im(P_cross) = Re(X)·Im(Y)-Im(X)·Re(Y) | -2270684.3
A_acc (加速度振幅) | 100.9314 | m/s²
v_c,max (容器最大速度) | 0.1606373 | m/s
★ η* (Reduced Loss Factor) | 0.8578192 | - | 論文 式(2)
(検算) E_diss [J] | 1.723245e-05 | J
(検算) 基準KE ½·m_tot·v² [J] | 2.008867e-05 | J
(検算) E_diss / KE | 0.8578192 | - | η* と一致するはず

## TimeData
時刻 t [s] | 力 F [N] | 変位 d [mm] ← Disp版で使う | 加速度 a [m/s²] ← Acc版で使う
0 | -0.267759 |  | -100.73796 | ← A: 時刻[s], B: 力[N] は両方で使用
0.0001953125 | -0.2701724 |  | -101.71472 | ← C: 変位[mm] → EtaStar_Disp シート
0.000390625 | -0.2702867 |  | -101.15462 | ← D: 加速度[m/s²] → EtaStar_Acc シート
0.0005859375 | -0.2642943 |  | -99.05734 | ※ どちらか片方のみ埋めればOK(使う方のシートで計算)
0.00078125 | -0.2562011 |  | -95.32248
0.0009765625 | -0.2431483 |  | -90.11934
0.001171875 | -0.225532 |  | -83.6362
0.001367188 | -0.2069059 |  | -75.9341
0.0015625 | -0.1838083 |  | -67.04224
0.001757813 | -0.1589885 |  | -57.04644
0.001953125 | -0.1319324 |  | -46.23642
0.002148438 | -0.102001 |  | -34.81218
0.00234375 | -0.07070222 |  | -22.93434
0.002539063 | -0.03844061 |  | -10.828962
0.002734375 | -0.008037812 |  | 1.3976368
0.002929688 | 0.02279816 |  | 13.56495
0.003125 | 0.05415321 |  | 25.50698
0.003320313 | 0.08370168 |  | 37.20498
0.003515625 | 0.1126119 |  | 48.47374
0.003710938 | 0.140478 |  | 59.0138
0.00390625 | 0.1659631 |  | 68.60982
0.004101563 | 0.1876467 |  | 77.09106
0.004296875 | 0.206827 |  | 84.39554
0.004492188 | 0.2234536 |  | 90.52582
0.0046875 | 0.2359406 |  | 95.40004
0.004882812 | 0.2455081 |  | 98.85138
0.005078125 | 0.25077 |  | 100.73108
0.005273438 | 0.2517456 |  | 101.01934
0.00546875 | 0.2494769 |  | 99.7628
0.005664063 | 0.2431981 |  | 97.01778
0.005859375 | 0.2340316 |  | 92.82742
0.006054688 | 0.2221836 |  | 87.2515
0.00625 | 0.2086435 |  | 80.41856
0.006445313 | 0.1937363 |  | 72.356
0.006640625 | 0.1786379 |  | 63.12168
0.006835938 | 0.1682648 |  | 52.99068
0.00703125 | 0.1599103 |  | 42.1716
0.007226563 | 0.1452799 |  | 30.77822
0.007421875 | 0.1223992 |  | 18.943272
0.007617188 | 0.09000663 |  | 6.83956
0.0078125 | 0.04158477 |  | -5.308882
0.008007813 | -0.01038779 |  | -17.385842
0.008203125 | -0.04737317 |  | -29.29404
0.008398437 | -0.08485034 |  | -40.85048
0.00859375 | -0.124229 |  | -51.90916
0.008789062 | -0.1516225 |  | -62.27488
0.008984375 | -0.1809011 |  | -71.6661
0.009179688 | -0.2085363 |  | -79.91522
0.009375 | -0.227729 |  | -86.95928
0.009570313 | -0.2459782 |  | -92.71232
0.009765625 | -0.2590858 |  | -97.10426
0.009960938 | -0.2683383 |  | -100.02486
0.01015625 | -0.2724974 |  | -101.3588
0.01035156 | -0.2709575 |  | -101.10642
0.01054688 | -0.2664658 |  | -99.26556
0.01074219 | -0.2567129 |  | -95.90034
0.0109375 | -0.2447836 |  | -91.12512
0.01113281 | -0.2287437 |  | -84.95394
0.01132813 | -0.2094133 |  | -77.4736
0.01152344 | -0.1881932 |  | -68.8011
0.01171875 | -0.1615064 |  | -59.00882
0.01191406 | -0.134904 |  | -48.33634
0.01210938 | -0.1075974 |  | -37.08666
0.01230469 | -0.07702981 |  | -25.41776
0.0125 | -0.04605921 |  | -13.425386
0.01269531 | -0.01413455 |  | -1.193935
0.01289063 | 0.0169431 |  | 11.110592
0.01308594 | 0.047756 |  | 23.23144
0.01328125 | 0.0785225 |  | 35.01728
0.01347656 | 0.1076378 |  | 46.31168
0.01367188 | 0.1351348 |  | 56.88372
0.01386719 | 0.159894 |  | 66.60292
0.0140625 | 0.1828589 |  | 75.33528
0.01425781 | 0.2027903 |  | 82.9179
0.01445313 | 0.2191177 |  | 89.2976
0.01464844 | 0.2330685 |  | 94.40472
0.01484375 | 0.2427594 |  | 98.09748
0.01503906 | 0.2487746 |  | 100.2908
0.01523438 | 0.2509803 |  | 100.92798
0.01542969 | 0.248738 |  | 99.97158
0.015625 | 0.2430633 |  | 97.47494
0.01582031 | 0.2332957 |  | 93.52904
0.01601563 | 0.2204375 |  | 88.24052
0.01621094 | 0.2049395 |  | 81.7016
0.01640625 | 0.1868051 |  | 73.93384
0.01660156 | 0.167647 |  | 64.9697
0.01679687 | 0.1494754 |  | 54.98582
0.01699219 | 0.135967 |  | 44.2057
0.0171875 | 0.1248407 |  | 32.78912
0.01738281 | 0.106927 |  | 20.95506
0.01757812 | 0.0773464 |  | 8.92405
0.01777344 | 0.03768519 |  | -3.226372
0.01796875 | -0.003279996 |  | -15.384902
0.01816406 | -0.03927472 |  | -27.34328
0.01835938 | -0.07767137 |  | -38.91524
0.01855469 | -0.1179184 |  | -49.97636
0.01875 | -0.1483909 |  | -60.37878
0.01894531 | -0.1721232 |  | -69.89652
0.01914063 | -0.1986948 |  | -78.39188
0.01933594 | -0.2239133 |  | -85.7493
0.01953125 | -0.2410936 |  | -91.79458
0.01972656 | -0.2533685 |  | -96.45144
0.01992188 | -0.2628204 |  | -99.65294
0.02011719 | -0.2678962 |  | -101.33178
0.0203125 | -0.2693885 |  | -101.4468
0.02050781 | -0.2663606 |  | -99.91992
0.02070313 | -0.2581557 |  | -96.80418
0.02089844 | -0.2465848 |  | -92.21256
0.02109375 | -0.2314143 |  | -86.22232
0.02128906 | -0.2127082 |  | -78.97138
0.02148438 | -0.1911479 |  | -70.56062
0.02167969 | -0.1668409 |  | -61.0298
0.021875 | -0.1405447 |  | -50.56806
0.02207031 | -0.112033 |  | -39.42646
0.02226563 | -0.08138596 |  | -27.7532
0.02246094 | -0.05068391 |  | -15.739762
0.02265625 | -0.0197213 |  | -3.540482
0.02285156 | 0.0122201 |  | 8.708056
0.02304688 | 0.04287559 |  | 20.7789
0.02324219 | 0.07295359 |  | 32.57358
0.0234375 | 0.1025289 |  | 43.96058
0.02363281 | 0.1296576 |  | 54.7152
0.02382813 | 0.1556948 |  | 64.69742
0.02402344 | 0.1794035 |  | 73.72168
0.02421875 | 0.1996572 |  | 81.62528
0.02441406 | 0.2174532 |  | 88.3189
0.02460938 | 0.2314891 |  | 93.6694
0.02480469 | 0.2417737 |  | 97.56758
0.025 | 0.2484066 |  | 99.98056
0.02519531 | 0.2509958 |  | 100.88022
0.02539062 | 0.249834 |  | 100.21742
0.02558594 | 0.2447166 |  | 98.04266
0.02578125 | 0.2361552 |  | 94.4342
0.02597656 | 0.2246065 |  | 89.42166
0.02617188 | 0.2108574 |  | 83.12134
0.02636719 | 0.1956172 |  | 75.59862
0.0265625 | 0.1799555 |  | 66.86078
0.02675781 | 0.1651715 |  | 57.04604
0.02695313 | 0.1494175 |  | 46.38758
0.02714844 | 0.1322253 |  | 35.10206
0.02734375 | 0.1169241 |  | 23.3816
0.02753906 | 0.1014683 |  | 11.39736
0.02773438 | 0.07531788 |  | -0.7211416
0.02792969 | 0.02505787 |  | -12.829884
0.028125 | -0.033041 |  | -24.82868
0.02832031 | -0.06829244 |  | -36.57752
0.02851563 | -0.1025052 |  | -47.81144
0.02871094 | -0.1438497 |  | -58.41366
0.02890625 | -0.1725131 |  | -68.20272
0.02910156 | -0.2008262 |  | -76.91518
0.02929688 | -0.2237564 |  | -84.50966
0.02949219 | -0.2395803 |  | -90.84752
0.0296875 | -0.2554301 |  | -95.76534
0.02988281 | -0.262846 |  | -99.1802
0.03007813 | -0.2687544 |  | -101.00296
0.03027344 | -0.2703454 |  | -101.32876
0.03046875 | -0.2660005 |  | -100.16248
0.03066406 | -0.2608011 |  | -97.42114
0.03085938 | -0.249702 |  | -93.1596
0.03105469 | -0.2362255 |  | -87.46402
0.03125 | -0.2186411 |  | -80.50036
0.03144531 | -0.1975102 |  | -72.37894
0.03164062 | -0.175042 |  | -63.10782
0.03183594 | -0.1475922 |  | -52.81898
0.03203125 | -0.1190018 |  | -41.76834
0.03222656 | -0.08834027 |  | -30.18498
0.03242188 | -0.05744952 |  | -18.203398
0.03261719 | -0.0268365 |  | -5.985272
0.0328125 | 0.005970299 |  | 6.286538
0.03300781 | 0.03595581 |  | 18.44348
0.03320312 | 0.06629962 |  | 30.30658
0.03339844 | 0.09638261 |  | 41.76164
0.03359375 | 0.1237588 |  | 52.66188
0.03378906 | 0.1509617 |  | 62.81348
0.03398438 | 0.1742144 |  | 72.04276
0.03417969 | 0.1951976 |  | 80.14788
0.034375 | 0.2137647 |  | 86.99572
0.03457031 | 0.2277515 |  | 92.53872
0.03476563 | 0.2394773 |  | 96.73278
0.03496094 | 0.2467627 |  | 99.50518
0.03515625 | 0.2503225 |  | 100.77338
0.03535156 | 0.250295 |  | 100.48862
0.03554687 | 0.2456111 |  | 98.63406
0.03574219 | 0.2380932 |  | 95.2678
0.0359375 | 0.2266772 |  | 90.50996
0.03613281 | 0.2122303 |  | 84.45836
0.03632813 | 0.1957958 |  | 77.19044
0.03652344 | 0.1784023 |  | 68.69326
0.03671875 | 0.1614655 |  | 59.03568
0.03691406 | 0.1423291 |  | 48.5376
0.03710938 | 0.1233367 |  | 37.40504
0.03730469 | 0.1066237 |  | 25.71504
0.0375 | 0.08351796 |  | 13.68837
0.03769531 | 0.05319749 |  | 1.5328624
0.03789063 | 0.01964111 |  | -10.578884
0.03808594 | -0.01904083 |  | -22.52536
0.03828125 | -0.05167887 |  | -34.27846
0.03847656 | -0.08322044 |  | -45.64204
0.03867188 | -0.1267573 |  | -56.3811
0.03886719 | -0.1630148 |  | -66.30676
0.0390625 | -0.1908439 |  | -75.1538
0.03925781 | -0.2172625 |  | -82.89754
0.03945313 | -0.2340624 |  | -89.5504
0.03964844 | -0.2503699 |  | -94.86338
0.03984375 | -0.2632461 |  | -98.69854
0.04003906 | -0.2677451 |  | -100.9651
0.04023438 | -0.2710955 |  | -101.5746
0.04042969 | -0.2684268 |  | -100.6175
0.040625 | -0.2622957 |  | -98.14824
0.04082031 | -0.2537878 |  | -94.2064
0.04101562 | -0.2392406 |  | -88.84514
0.04121094 | -0.2224115 |  | -82.0721
0.04140625 | -0.2011961 |  | -74.03296
0.04160156 | -0.1770163 |  | -64.87646
0.04179688 | -0.1517087 |  | -54.67776
0.04199219 | -0.1228095 |  | -43.7068
0.0421875 | -0.0929891 |  | -32.2337
0.04238281 | -0.06306841 |  | -20.37692
0.04257813 | -0.03225225 |  | -8.281492
0.04277344 | -0.0009541936 |  | 3.930836
0.04296875 | 0.03011884 |  | 16.111224
0.04316406 | 0.06049308 |  | 28.0652
0.04335938 | 0.09064808 |  | 39.67192
0.04355469 | 0.1194322 |  | 50.75506
0.04375 | 0.1461186 |  | 61.07806
0.04394531 | 0.1704485 |  | 70.44408
0.04414063 | 0.1919638 |  | 78.71126
0.04433594 | 0.2108246 |  | 85.83258
0.04453125 | 0.2264038 |  | 91.77064
0.04472656 | 0.2385783 |  | 96.37784
0.04492188 | 0.2469023 |  | 99.45254
0.04511719 | 0.2509457 |  | 100.9147
0.0453125 | 0.2512206 |  | 100.81568
0.04550781 | 0.2477321 |  | 99.26444
0.04570313 | 0.2408212 |  | 96.33396
0.04589844 | 0.2302554 |  | 91.95746
0.04609375 | 0.2161243 |  | 86.15726
0.04628906 | 0.2003416 |  | 79.06732
0.04648438 | 0.1839757 |  | 70.76464
0.04667969 | 0.1668101 |  | 61.3825
0.046875 | 0.1495921 |  | 51.08182
0.04707031 | 0.1354572 |  | 40.05636
0.04726563 | 0.126258 |  | 28.51462
0.04746094 | 0.1129397 |  | 16.574906
0.04765625 | 0.08151098 |  | 4.416022
0.04785156 | 0.04095622 |  | -7.796134
0.04804688 | 0.003003639 |  | -19.900716
0.04824219 | -0.04094733 |  | -31.66112
0.0484375 | -0.08329406 |  | -43.00748
0.04863281 | -0.1225259 |  | -53.8584
0.04882812 | -0.1635313 |  | -63.97426
0.04902344 | -0.1897707 |  | -73.2014
0.04921875 | -0.2106875 |  | -81.36144
0.04941406 | -0.2348476 |  | -88.23936
0.04960938 | -0.2493113 |  | -93.7534
0.04980469 | -0.2607472 |  | -97.82014
0.05 | -0.2700567 |  | -100.34386
0.05019531 | -0.2725219 |  | -101.32572
0.05039063 | -0.2713961 |  | -100.73846
0.05058594 | -0.2654174 |  | -98.55154
0.05078125 | -0.2564735 |  | -94.81638
0.05097656 | -0.2444001 |  | -89.6503
0.05117188 | -0.2277194 |  | -83.22736
0.05136719 | -0.2064877 |  | -75.61222
0.0515625 | -0.1818179 |  | -66.76872
0.05175781 | -0.1568442 |  | -56.82224
0.05195313 | -0.128752 |  | -46.03452
0.05214844 | -0.09886949 |  | -34.63232
0.05234375 | -0.06950458 |  | -22.80734
0.05253906 | -0.03785733 |  | -10.712584
0.05273438 | -0.006711628 |  | 1.529843
0.05292969 | 0.02375919 |  | 13.72967
0.053125 | 0.05490102 |  | 25.69976
0.05332031 | 0.0849156 |  | 37.35724
0.05351563 | 0.114079 |  | 48.55228
0.05371094 | 0.1411291 |  | 59.0431
0.05390625 | 0.1656478 |  | 68.62256
0.05410156 | 0.18791 |  | 77.11258
0.05429688 | 0.2068893 |  | 84.42826
0.05449219 | 0.2229884 |  | 90.5644
0.0546875 | 0.2357568 |  | 95.42636
0.05488281 | 0.2448844 |  | 98.83194
0.05507813 | 0.2501293 |  | 100.66406
0.05527344 | 0.2510087 |  | 100.90356
0.05546875 | 0.24832 |  | 99.57486
0.05566406 | 0.2419427 |  | 96.77098
0.05585938 | 0.2318765 |  | 92.60166
0.05605469 | 0.2185891 |  | 87.11234
0.05625 | 0.2028697 |  | 80.35454
0.05644531 | 0.185956 |  | 72.3296
0.05664062 | 0.1682687 |  | 63.06808
0.05683594 | 0.153072 |  | 52.8291
0.05703125 | 0.1437682 |  | 41.88642
0.05722656 | 0.1325848 |  | 30.38318
0.05742188 | 0.1089665 |  | 18.489172
0.05761719 | 0.07629327 |  | 6.379448
0.0578125 | 0.03629857 |  | -5.826752
0.05800781 | -0.007592756 |  | -17.945304
0.05820313 | -0.04162605 |  | -29.75868
0.05839844 | -0.07696536 |  | -41.20562
0.05859375 | -0.1178832 |  | -52.22878
0.05878906 | -0.1505498 |  | -62.60628
0.05898438 | -0.1834623 |  | -72.0351
0.05917969 | -0.2108559 |  | -80.2718
0.059375 | -0.2285639 |  | -87.28762
0.05957031 | -0.2470603 |  | -93.06516
0.05976563 | -0.2587312 |  | -97.421
0.05996094 | -0.2665053 |  | -100.25014
0.06015625 | -0.2721642 |  | -101.51302
0.06035156 | -0.2705854 |  | -101.19256
0.06054688 | -0.2676357 |  | -99.3482
0.06074219 | -0.2598456 |  | -96.01444
0.0609375 | -0.2470681 |  | -91.213
0.06113281 | -0.2321746 |  | -85.0053
0.06132813 | -0.2109699 |  | -77.49764
0.06152344 | -0.1872159 |  | -68.77974
0.06171875 | -0.1633238 |  | -58.95142
0.06191406 | -0.1367915 |  | -48.29122
0.06210938 | -0.1079493 |  | -37.08906
0.06230469 | -0.07759289 |  | -25.4351
0.0625 | -0.04628275 |  | -13.461128
0.06269531 | -0.01464605 |  | -1.3049584
0.06289063 | 0.01678227 |  | 10.933376
0.06308594 | 0.04802287 |  | 23.00378
0.06328125 | 0.07838893 |  | 34.75974
0.06347656 | 0.1074419 |  | 46.10638
0.06367188 | 0.1351048 |  | 56.7754
0.06386719 | 0.1603029 |  | 66.5625
0.0640625 | 0.1831412 |  | 75.32324
0.06425781 | 0.2030794 |  | 82.91218
0.06445312 | 0.2196415 |  | 89.28416
0.06464844 | 0.2333455 |  | 94.38926
0.06484375 | 0.2431755 |  | 98.08442
0.06503906 | 0.249095 |  | 100.248
0.06523437 | 0.2510821 |  | 100.8338
0.06542969 | 0.2487784 |  | 99.81742
0.065625 | 0.2429748 |  | 97.28424
0.06582031 | 0.2335818 |  | 93.38746
0.06601563 | 0.2213088 |  | 88.19784
0.06621094 | 0.2072241 |  | 81.73786
0.06640625 | 0.1916205 |  | 73.96274
0.06660156 | 0.1767639 |  | 64.87608
0.06679688 | 0.1641748 |  | 54.77564
0.06699219 | 0.1507321 |  | 44.00036
0.0671875 | 0.1351283 |  | 32.67132
0.06738281 | 0.115879 |  | 20.89836
0.06757813 | 0.08705391 |  | 8.833114
0.06777344 | 0.05058328 |  | -3.36077
0.06796875 | 0.01243844 |  | -15.47667
0.06816406 | -0.0292115 |  | -27.34918
0.06835938 | -0.07590684 |  | -38.88986
0.06855469 | -0.1159962 |  | -50.0043
0.06875 | -0.14749 |  | -60.48716
0.06894531 | -0.181025 |  | -70.073
0.06914062 | -0.2068457 |  | -78.56246
0.06933594 | -0.2252563 |  | -85.82672
0.06953125 | -0.2441492 |  | -91.8068
0.06972656 | -0.2566414 |  | -96.44872
0.06992188 | -0.2664302 |  | -99.64016
0.07011719 | -0.2712453 |  | -101.29082
0.0703125 | -0.2703371 |  | -101.32418
0.07050781 | -0.2671806 |  | -99.74862
0.07070313 | -0.2574836 |  | -96.66222
0.07089844 | -0.2469719 |  | -92.1364
0.07109375 | -0.2333917 |  | -86.24632
0.07128906 | -0.2141171 |  | -79.0759
0.07148438 | -0.1927134 |  | -70.65192
0.07167969 | -0.1667348 |  | -61.03066
0.071875 | -0.1401899 |  | -50.45944
0.07207031 | -0.1117959 |  | -39.25346
0.07226562 | -0.08112146 |  | -27.60752
0.07246094 | -0.05165051 |  | -15.659792
0.07265625 | -0.0199815 |  | -3.498192
0.07285156 | 0.01105837 |  | 8.740744
0.07304687 | 0.04193925 |  | 20.82404
0.07324219 | 0.07332283 |  | 32.63292
0.0734375 | 0.1016209 |  | 44.03166
0.07363281 | 0.1294775 |  | 54.79104
0.07382813 | 0.1553556 |  | 64.7396
0.07402344 | 0.178406 |  | 73.69112
0.07421875 | 0.1992353 |  | 81.53272
0.07441406 | 0.2162293 |  | 88.2058
0.07460938 | 0.2307231 |  | 93.54572
0.07480469 | 0.2412354 |  | 97.441
0.075 | 0.2475753 |  | 99.84714
0.07519531 | 0.2504314 |  | 100.69914
0.07539063 | 0.2489254 |  | 100.05406
0.07558594 | 0.2440825 |  | 97.92132
0.07578125 | 0.2354006 |  | 94.2788
0.07597656 | 0.2238051 |  | 89.30616
0.07617188 | 0.2102032 |  | 83.0432
0.07636719 | 0.1939839 |  | 75.48072
0.0765625 | 0.1767119 |  | 66.74792
0.07675781 | 0.1596853 |  | 56.91276
0.07695313 | 0.1441573 |  | 46.24308
0.07714844 | 0.1269939 |  | 35.0392
0.07734375 | 0.1036552 |  | 23.35028
0.07753906 | 0.07877194 |  | 11.314728
0.07773438 | 0.04895823 |  | -0.8733114
0.07792969 | 0.009375882 |  | -13.037324
0.078125 | -0.02717022 |  | -24.95956
0.07832031 | -0.06381861 |  | -36.53316
0.07851563 | -0.1073429 |  | -47.70398
0.07871094 | -0.1445975 |  | -58.3327
0.07890625 | -0.1721105 |  | -68.16352
0.07910156 | -0.1958803 |  | -76.92204
0.07929688 | -0.2184082 |  | -84.44262
0.07949219 | -0.2368376 |  | -90.69934
0.0796875 | -0.2511698 |  | -95.70246
0.07988281 | -0.2625499 |  | -99.27046
0.08007812 | -0.2680179 |  | -101.21684
0.08027344 | -0.2697937 |  | -101.51964
0.08046875 | -0.2668459 |  | -100.18638
0.08066406 | -0.2589374 |  | -97.3414
0.08085938 | -0.2486976 |  | -93.11536
0.08105469 | -0.2343106 |  | -87.53332
0.08125 | -0.2170181 |  | -80.64502
0.08144531 | -0.1959808 |  | -72.46436
0.08164063 | -0.1714527 |  | -63.05774
0.08183594 | -0.1457088 |  | -52.6491
0.08203125 | -0.1176318 |  | -41.52496
0.08222656 | -0.08802697 |  | -29.9356
0.08242188 | -0.05689467 |  | -18.016046
0.08261719 | -0.02573465 |  | -5.856678
0.0828125 | 0.004978061 |  | 6.397122
0.08300781 | 0.03652928 |  | 18.559388
0.08320313 | 0.06686853 |  | 30.46338
0.08339844 | 0.09654481 |  | 41.97116
0.08359375 | 0.1251298 |  | 52.93246
0.08378906 | 0.151145 |  | 63.13376
0.08398438 | 0.175261 |  | 72.3298
0.08417969 | 0.1964346 |  | 80.3751
0.084375 | 0.2143108 |  | 87.19436
0.08457031 | 0.2288365 |  | 92.73066
0.08476563 | 0.2399749 |  | 96.9363
0.08496094 | 0.2475282 |  | 99.67998
0.08515625 | 0.2507644 |  | 100.89216
0.08535156 | 0.25043 |  | 100.58396
0.08554688 | 0.2461267 |  | 98.70656
0.08574219 | 0.2378462 |  | 95.30808
0.0859375 | 0.2264644 |  | 90.5507
0.08613281 | 0.2119053 |  | 84.52632
0.08632813 | 0.1953515 |  | 77.25354
0.08652344 | 0.1789448 |  | 68.7158
0.08671875 | 0.1646266 |  | 59.02122
0.08691406 | 0.1534907 |  | 48.50018
0.08710938 | 0.1446137 |  | 37.35704
0.08730469 | 0.1290512 |  | 25.70008
0.0875 | 0.0982171 |  | 13.753962
0.08769531 | 0.06139265 |  | 1.63505
0.08789062 | 0.026025 |  | -10.53838
0.08808594 | -0.01776829 |  | -22.5054
0.08828125 | -0.06383249 |  | -34.16288
0.08847656 | -0.09834247 |  | -45.46994
0.08867188 | -0.1329209 |  | -56.22762
0.08886719 | -0.167787 |  | -66.22692
0.0890625 | -0.1927435 |  | -75.2432
0.08925781 | -0.2158091 |  | -83.07388
0.08945313 | -0.2359789 |  | -89.62704
0.08964844 | -0.2503787 |  | -94.79654
0.08984375 | -0.2611652 |  | -98.53684
0.09003906 | -0.2666499 |  | -100.8043
0.09023438 | -0.2695604 |  | -101.47166
0.09042969 | -0.268048 |  | -100.55646
0.090625 | -0.2616916 |  | -98.11698
0.09082031 | -0.2521251 |  | -94.15214
0.09101563 | -0.238191 |  | -88.75098
0.09121094 | -0.22168 |  | -82.03478
0.09140625 | -0.2013898 |  | -74.07858
0.09160156 | -0.1782813 |  | -64.91956
0.09179688 | -0.1528068 |  | -54.74576
0.09199219 | -0.1238757 |  | -43.86758
0.0921875 | -0.09520972 |  | -32.42378
0.09238281 | -0.06503879 |  | -20.51674
0.09257813 | -0.03313737 |  | -8.28477
0.09277344 | -0.001927251 |  | 4.11035
0.09296875 | 0.03056319 |  | 16.379146
0.09316406 | 0.06163852 |  | 28.2972
0.09335938 | 0.09076924 |  | 39.7637
0.09355469 | 0.119489 |  | 50.71758
0.09375 | 0.146009 |  | 61.03758
0.09394531 | 0.1706973 |  | 70.5099
0.09414063 | 0.19249 |  | 78.94406
0.09433594 | 0.2109571 |  | 86.1243
0.09453125 | 0.2266307 |  | 91.97056
0.09472656 | 0.2383618 |  | 96.46364
0.09492188 | 0.2464928 |  | 99.449
0.09511719 | 0.2506287 |  | 100.9103
0.0953125 | 0.2507236 |  | 100.83286
0.09550781 | 0.2473652 |  | 99.23312
0.09570312 | 0.2401895 |  | 96.22694
0.09589844 | 0.2294991 |  | 91.77286
0.09609375 | 0.2155308 |  | 85.94394
0.09628906 | 0.1996051 |  | 78.88028
0.09648438 | 0.184619 |  | 70.57756
0.09667969 | 0.1730584 |  | 61.14736
0.096875 | 0.1614328 |  | 50.82068
0.09707031 | 0.1425447 |  | 39.80756
0.09726563 | 0.1177631 |  | 28.29018
0.09746094 | 0.09221776 |  | 16.381666
0.09765625 | 0.06637419 |  | 4.20743
0.09785156 | 0.03064052 |  | -7.955634
0.09804688 | -0.01729854 |  | -19.906462
0.09824219 | -0.06008948 |  | -31.69986
0.0984375 | -0.09304717 |  | -43.22852
0.09863281 | -0.1246775 |  | -54.17632
0.09882813 | -0.1570858 |  | -64.33324
0.09902344 | -0.1853477 |  | -73.4705
0.09921875 | -0.2081508 |  | -81.4272
0.09941406 | -0.2296353 |  | -88.22828
0.09960938 | -0.2461571 |  | -93.75564
0.09980469 | -0.2575125 |  | -97.81974
0.1 | -0.2660316 |  | -100.35896
0.1001953 | -0.2692572 |  | -101.32436
0.1003906 | -0.2685035 |  | -100.7178
0.1005859 | -0.2632615 |  | -98.55244
0.1007813 | -0.2538585 |  | -94.8199
0.1009766 | -0.2412723 |  | -89.65334
0.1011719 | -0.2247057 |  | -83.18382
0.1013672 | -0.2056565 |  | -75.49152
0.1015625 | -0.1829518 |  | -66.65514
0.1017578 | -0.1572263 |  | -56.75332
0.1019531 | -0.1299003 |  | -46.03418
0.1021484 | -0.09986508 |  | -34.71724
0.1023438 | -0.06997463 |  | -22.89288
0.1025391 | -0.03932044 |  | -10.720104
0.1027344 | -0.006363443 |  | 1.6211316
0.1029297 | 0.02485172 |  | 13.884666
0.103125 | 0.0553078 |  | 25.82672
0.1033203 | 0.08540791 |  | 37.4032
0.1035156 | 0.1133737 |  | 48.51516
0.1037109 | 0.1404661 |  | 58.94636
0.1039063 | 0.16558 |  | 68.53546
0.1041016 | 0.1877091 |  | 77.08886
0.1042969 | 0.2069552 |  | 84.4532
0.1044922 | 0.2230525 |  | 90.56744
0.1046875 | 0.2357855 |  | 95.3309
0.1048828 | 0.2444558 |  | 98.60274
0.1050781 | 0.2493485 |  | 100.32604
0.1052734 | 0.2504143 |  | 100.56792
0.1054688 | 0.2476474 |  | 99.33336
0.1056641 | 0.2412526 |  | 96.59476
0.1058594 | 0.2313363 |  | 92.40386
0.1060547 | 0.218769 |  | 86.82404
0.10625 | 0.2038915 |  | 80.0121
0.1064453 | 0.1874914 |  | 72.02706
0.1066406 | 0.1717885 |  | 62.8307
0.1068359 | 0.1587982 |  | 52.6494
0.1070313 | 0.1458075 |  | 41.74808
0.1072266 | 0.1289589 |  | 30.26732
0.1074219 | 0.1086023 |  | 18.381534
0.1076172 | 0.08255339 |  | 6.243956
0.1078125 | 0.04297159 |  | -5.936698
0.1080078 | -0.005892162 |  | -17.961684
0.1082031 | -0.04474894 |  | -29.7781
0.1083984 | -0.08371145 |  | -41.2557
0.1085938 | -0.1280603 |  | -52.19768
0.1087891 | -0.1547187 |  | -62.48888
0.1089844 | -0.1814111 |  | -71.8644
0.1091797 | -0.210902 |  | -80.06578
0.109375 | -0.2265535 |  | -87.09642
0.1095703 | -0.2449328 |  | -92.88192
0.1097656 | -0.2583255 |  | -97.28342
0.1099609 | -0.2648637 |  | -100.21636
0.1101563 | -0.2719041 |  | -101.52104
0.1103516 | -0.2690479 |  | -101.18328
0.1105469 | -0.2641522 |  | -99.32988
0.1107422 | -0.2565681 |  | -95.991
0.1109375 | -0.2437976 |  | -91.19066
0.1111328 | -0.2294193 |  | -85.03846
0.1113281 | -0.2090094 |  | -77.58926
0.1115234 | -0.1871873 |  | -68.88282
0.1117188 | -0.1624488 |  | -59.06688
0.1119141 | -0.1344545 |  | -48.37796
0.1121094 | -0.1065428 |  | -37.07498
0.1123047 | -0.07601024 |  | -25.34794
0.1125 | -0.04579426 |  | -13.293766
0.1126953 | -0.01465685 |  | -1.0363766
0.1128906 | 0.01782873 |  | 11.25418
0.1130859 | 0.04887536 |  | 23.38406
0.1132812 | 0.07931577 |  | 35.15142
0.1134766 | 0.1079371 |  | 46.39308
0.1136719 | 0.1351941 |  | 56.9629
0.1138672 | 0.1605422 |  | 66.70464
0.1140625 | 0.1830274 |  | 75.46172
0.1142578 | 0.2032572 |  | 83.11232
0.1144531 | 0.2199574 |  | 89.54606
0.1146484 | 0.2333964 |  | 94.62682
0.1148438 | 0.2431966 |  | 98.24676
0.1150391 | 0.2487341 |  | 100.3064
0.1152344 | 0.2505786 |  | 100.80684
0.1154297 | 0.2483655 |  | 99.80456
0.115625 | 0.2426177 |  | 97.32624
0.1158203 | 0.2333689 |  | 93.45562
0.1160156 | 0.2205601 |  | 88.20898
0.1162109 | 0.2048157 |  | 81.63036
0.1164063 | 0.1868071 |  | 73.83756
0.1166016 | 0.1689841 |  | 64.8263
0.1167969 | 0.1534288 |  | 54.75738
0.1169922 | 0.1391626 |  | 43.96446
0.1171875 | 0.1228685 |  | 32.61394
0.1173828 | 0.1032231 |  | 20.83168
0.1175781 | 0.07868683 |  | 8.786558
0.1177734 | 0.04153727 |  | -3.399872
0.1179688 | 0.001195283 |  | -15.54795
0.1181641 | -0.03047542 |  | -27.48042
0.1183594 | -0.07279643 |  | -39.0853
0.1185547 | -0.1167911 |  | -50.19476
0.11875 | -0.1442271 |  | -60.629
0.1189453 | -0.1754119 |  | -70.16386
0.1191406 | -0.204966 |  | -78.59026
0.1193359 | -0.2235919 |  | -85.87398
0.1195313 | -0.2420771 |  | -91.92156
0.1197266 | -0.2555751 |  | -96.56476
0.1199219 | -0.2636329 |  | -99.72196
0.1201172 | -0.2688001 |  | -101.34198
0.1203125 | -0.2696739 |  | -101.41016
0.1205078 | -0.2675464 |  | -99.89282
0.1207031 | -0.2600431 |  | -96.77894
0.1208984 | -0.2479723 |  | -92.16032
0.1210938 | -0.2331628 |  | -86.18376
0.1212891 | -0.2152796 |  | -78.97552
0.1214844 | -0.1937754 |  | -70.58494
0.1216797 | -0.1685334 |  | -61.06554
0.121875 | -0.1417463 |  | -50.58988
0.1220703 | -0.113006 |  | -39.40624
0.1222656 | -0.08257315 |  | -27.73394
0.1224609 | -0.05231887 |  | -15.676348
0.1226563 | -0.02105259 |  | -3.368286
0.1228516 | 0.010995 |  | 8.92905
0.1230469 | 0.04283696 |  | 20.98866
0.1232422 | 0.07325765 |  | 32.68656
0.1234375 | 0.1018301 |  | 43.94584
0.1236328 | 0.1297942 |  | 54.65726
0.1238281 | 0.1556615 |  | 64.65592
0.1240234 | 0.1791149 |  | 73.71734
0.1242188 | 0.2000018 |  | 81.6357
0.1244141 | 0.21727 |  | 88.29484
0.1246094 | 0.2315196 |  | 93.60038
0.1248047 | 0.241801 |  | 97.49176
0.125 | 0.2483326 |  | 99.9166
0.1251953 | 0.2513759 |  | 100.83738
0.1253906 | 0.2499679 |  | 100.2497
0.1255859 | 0.2451177 |  | 98.13104
0.1257813 | 0.2365496 |  | 94.48928
0.1259766 | 0.2244911 |  | 89.45428
0.1261719 | 0.2108015 |  | 83.19632
0.1263672 | 0.1952474 |  | 75.7315
0.1265625 | 0.1787186 |  | 67.00554
0.1267578 | 0.1644366 |  | 57.13444
0.1269531 | 0.1526196 |  | 46.43292
0.1271484 | 0.1401791 |  | 35.16694
0.1273438 | 0.1270128 |  | 23.42076
0.1275391 | 0.1078548 |  | 11.344446
0.1277344 | 0.07018133 |  | -0.8602934
0.1279297 | 0.02322199 |  | -13.049426
0.128125 | -0.02192136 |  | -25.01476
0.1283203 | -0.07044824 |  | -36.64636
0.1285156 | -0.1097739 |  | -47.8716
0.1287109 | -0.1416766 |  | -58.45082
0.1289062 | -0.1772773 |  | -68.15946
0.1291016 | -0.2014852 |  | -76.80366
0.1292969 | -0.2210832 |  | -84.23998
0.1294922 | -0.2416116 |  | -90.49718
0.1296875 | -0.2535783 |  | -95.5229
0.1298828 | -0.2647451 |  | -99.10446
0.1300781 | -0.271054 |  | -101.0932
0.1302734 | -0.2715967 |  | -101.40706
0.1304687 | -0.2702167 |  | -100.08742
0.1306641 | -0.2623462 |  | -97.31898
0.1308594 | -0.2516544 |  | -93.14888
0.1310547 | -0.2360779 |  | -87.56758
0.13125 | -0.2174992 |  | -80.66134
0.1314453 | -0.1978938 |  | -72.44846
0.1316406 | -0.1727103 |  | -63.01362
0.1318359 | -0.1464417 |  | -52.6431
0.1320313 | -0.1182122 |  | -41.59068
0.1322266 | -0.08808334 |  | -30.03784
0.1324219 | -0.05801164 |  | -18.12574
0.1326172 | -0.02590512 |  | -5.912278
0.1328125 | 0.005145903 |  | 6.450662
0.1330078 | 0.03655038 |  | 18.698684
0.1332031 | 0.06767711 |  | 30.63698
0.1333984 | 0.09636758 |  | 42.10166
0.1335938 | 0.1247318 |  | 52.90908
0.1337891 | 0.1501978 |  | 62.93804
0.1339844 | 0.1737918 |  | 72.0739
0.1341797 | 0.1958076 |  | 80.1562
0.134375 | 0.2135751 |  | 87.11138
0.1345703 | 0.2286183 |  | 92.8296
0.1347656 | 0.2400359 |  | 97.0754
0.1349609 | 0.2472057 |  | 99.75512
0.1351563 | 0.2506179 |  | 100.899
0.1353516 | 0.2500148 |  | 100.53128
0.1355469 | 0.2460478 |  | 98.71092
0.1357422 | 0.2381959 |  | 95.43918
0.1359375 | 0.2268126 |  | 90.71062
0.1361328 | 0.2122609 |  | 84.63974
0.1363281 | 0.1948935 |  | 77.30332
0.1365234 | 0.1763849 |  | 68.75672
0.1367188 | 0.157993 |  | 59.14148
0.1369141 | 0.1410731 |  | 48.64922
0.1371094 | 0.1251305 |  | 37.49812
0.1373047 | 0.1085567 |  | 25.85996
0.1375 | 0.0902565 |  | 13.862506
0.1376953 | 0.06437718 |  | 1.6518922
0.1378906 | 0.02491228 |  | -10.564786
0.1380859 | -0.01870593 |  | -22.57486
0.1382812 | -0.05699709 |  | -34.30124
0.1384766 | -0.09442158 |  | -45.62698
0.1386719 | -0.1303857 |  | -56.33796
0.1388672 | -0.1599621 |  | -66.26416
0.1390625 | -0.186177 |  | -75.17068
0.1392578 | -0.2134389 |  | -82.90418
0.1394531 | -0.2349194 |  | -89.43844
0.1396484 | -0.2484057 |  | -94.6574
0.1398438 | -0.2605911 |  | -98.4314
0.1400391 | -0.2679925 |  | -100.66754
0.1402344 | -0.2702559 |  | -101.3254
0.1404297 | -0.2687138 |  | -100.4031
0.140625 | -0.2617269 |  | -97.8913
0.1408203 | -0.252436 |  | -93.89614
0.1410156 | -0.2386849 |  | -88.52148
0.1412109 | -0.2207909 |  | -81.83422
0.1414063 | -0.200685 |  | -73.91658
0.1416016 | -0.1767498 |  | -64.77572
0.1417969 | -0.1507534 |  | -54.59384
0.1419922 | -0.1226433 |  | -43.71056
0.1421875 | -0.09346225 |  | -32.28724
0.1423828 | -0.06353193 |  | -20.43222
0.1425781 | -0.0316058 |  | -8.274728
0.1427734 | -0.0001568085 |  | 4.06818
0.1429688 | 0.03102868 |  | 16.319352
0.1431641 | 0.06194444 |  | 28.25042
0.1433594 | 0.09127995 |  | 39.79374
0.1435547 | 0.1195554 |  | 50.78562
0.14375 | 0.1459778 |  | 61.08252
0.1439453 | 0.17056 |  | 70.55592
0.1441406 | 0.1927404 |  | 78.95052
0.1443359 | 0.2112851 |  | 86.10674
0.1445312 | 0.2265654 |  | 91.93424
0.1447266 | 0.2382944 |  | 96.34364
0.1449219 | 0.2463315 |  | 99.31958
0.1451172 | 0.2505408 |  | 100.79728
0.1453125 | 0.2507881 |  | 100.74258
0.1455078 | 0.2474625 |  | 99.21572
0.1457031 | 0.2402919 |  | 96.19288
0.1458984 | 0.2297579 |  | 91.69524
0.1460937 | 0.2163451 |  | 85.86186
0.1462891 | 0.2006089 |  | 78.75692
0.1464844 | 0.1850775 |  | 70.41964
0.1466797 | 0.1707985 |  | 60.94516
0.146875 | 0.1559457 |  | 50.5373
0.1470703 | 0.1420178 |  | 39.50748
0.1472656 | 0.1293637 |  | 27.97714
0.1474609 | 0.1087731 |  | 15.990902
0.1476563 | 0.08002726 |  | 3.767468
0.1478516 | 0.04486566 |  | -8.46181
0.1480469 | -0.004116432 |  | -20.4859
0.1482422 | -0.05493834 |  | -32.20272
0.1484375 | -0.09837265 |  | -43.57352
0.1486328 | -0.1355144 |  | -54.42122
0.1488281 | -0.1637791 |  | -64.53948
0.1490234 | -0.1907068 |  | -73.68984
0.1492188 | -0.2141605 |  | -81.68058
0.1494141 | -0.2328261 |  | -88.46396
0.1496094 | -0.2500913 |  | -93.95822
0.1498047 | -0.261291 |  | -98.06582
0.15 | -0.2689508 |  | -100.6608
0.1501953 | -0.2717349 |  | -101.6283
0.1503906 | -0.2698783 |  | -101.00052
0.1505859 | -0.2654799 |  | -98.81314
0.1507813 | -0.2553689 |  | -95.11588
0.1509766 | -0.242713 |  | -90.01602
0.1511719 | -0.2256534 |  | -83.58658
0.1513672 | -0.2043573 |  | -75.86588
0.1515625 | -0.1828112 |  | -66.91458
0.1517578 | -0.1575814 |  | -56.94284
0.1519531 | -0.1295874 |  | -46.19308
0.1521484 | -0.1007825 |  | -34.8022
0.1523438 | -0.07055028 |  | -22.93908
0.1525391 | -0.03895048 |  | -10.773818
0.1527344 | -0.006996233 |  | 1.5451906
0.1529297 | 0.02382143 |  | 13.7913
0.153125 | 0.05492055 |  | 25.77846
0.1533203 | 0.08464886 |  | 37.3911
0.1535156 | 0.1128321 |  | 48.509
0.1537109 | 0.1405833 |  | 58.99606
0.1539063 | 0.1651915 |  | 68.637
0.1541016 | 0.1874805 |  | 77.19934
0.1542969 | 0.2069187 |  | 84.5543
0.1544922 | 0.2226868 |  | 90.67044
0.1546875 | 0.2357617 |  | 95.4812
0.1548828 | 0.2446146 |  | 98.82884
0.1550781 | 0.2496752 |  | 100.60678
0.1552734 | 0.2507686 |  | 100.79698
0.1554688 | 0.2476002 |  | 99.47044
0.1556641 | 0.2413063 |  | 96.72858
0.1558594 | 0.2312696 |  | 92.58016
0.1560547 | 0.2177757 |  | 87.0371
0.15625 | 0.2016095 |  | 80.21306
0.1564453 | 0.183723 |  | 72.169
0.1566406 | 0.1660553 |  | 62.93094
0.1568359 | 0.1505267 |  | 52.72768
0.1570313 | 0.1371174 |  | 41.84204
0.1572266 | 0.1227134 |  | 30.4022
0.1574219 | 0.1042078 |  | 18.556078
0.1576172 | 0.07310073 |  | 6.472548
0.1578125 | 0.03092157 |  | -5.739312
0.1580078 | -0.004741779 |  | -17.865106
0.1582031 | -0.04550986 |  | -29.71142
0.1583984 | -0.09124658 |  | -41.23026
0.1585938 | -0.1194918 |  | -52.27598
0.1587891 | -0.1504159 |  | -62.6284
0.1589844 | -0.1816002 |  | -72.0645
0.1591797 | -0.2015586 |  | -80.34156
0.159375 | -0.2275589 |  | -87.3814
0.1595703 | -0.2460564 |  | -93.15366
0.1597656 | -0.2565728 |  | -97.52524
0.1599609 | -0.2670979 |  | -100.37932
0.1601562 | -0.2691722 |  | -101.59106
0.1603516 | -0.269527 |  | -101.14656
0.1605469 | -0.2651088 |  | -99.18964
0.1607422 | -0.2555882 |  | -95.78998
0.1609375 | -0.2449868 |  | -90.97176
0.1611328 | -0.2279402 |  | -84.80958
0.1613281 | -0.2083257 |  | -77.34564
0.1615234 | -0.1862832 |  | -68.64952
0.1617188 | -0.1607204 |  | -58.88018
0.1619141 | -0.1332632 |  | -48.26942
0.1621094 | -0.1040625 |  | -37.03836
0.1623047 | -0.07537507 |  | -25.3169
0.1625 | -0.04480316 |  | -13.244512
0.1626953 | -0.01304337 |  | -0.9983492
0.1628906 | 0.01747473 |  | 11.2231
0.1630859 | 0.04825837 |  | 23.2507
0.1632813 | 0.07881387 |  | 34.99966
0.1634766 | 0.1078081 |  | 46.31714
0.1636719 | 0.1349266 |  | 56.97664
0.1638672 | 0.1606352 |  | 66.7671
0.1640625 | 0.1834448 |  | 75.50778
0.1642578 | 0.2031254 |  | 83.08926
0.1644531 | 0.2203155 |  | 89.45924
0.1646484 | 0.2335204 |  | 94.56536
0.1648438 | 0.2434906 |  | 98.26096
0.1650391 | 0.2496036 |  | 100.40708
0.1652344 | 0.2512302 |  | 100.97204
0.1654297 | 0.2493021 |  | 99.9466
0.165625 | 0.2430945 |  | 97.40794
0.1658203 | 0.2336484 |  | 93.4582
0.1660156 | 0.2209941 |  | 88.17108
0.1662109 | 0.2053299 |  | 81.59362
0.1664063 | 0.1889666 |  | 73.73928
0.1666016 | 0.1719369 |  | 64.7006
0.1667969 | 0.1556062 |  | 54.67396
0.1669922 | 0.1427471 |  | 43.95088
0.1671875 | 0.1301404 |  | 32.71422
0.1673828 | 0.1121549 |  | 21.00014
0.1675781 | 0.09015567 |  | 8.937886
0.1677734 | 0.05819032 |  | -3.286324
0.1679688 | 0.00817905 |  | -15.462294
0.1681641 | -0.03827199 |  | -27.43338
0.1683594 | -0.07633224 |  | -39.04966
0.1685547 | -0.1190214 |  | -50.08954
0.16875 | -0.1489519 |  | -60.48252
0.1689453 | -0.1744511 |  | -70.03084
0.1691406 | -0.2034165 |  | -78.4778
0.1693359 | -0.2217167 |  | -85.8055
0.1695313 | -0.2409408 |  | -91.87472
0.1697266 | -0.2556436 |  | -96.55402
0.1699219 | -0.2629077 |  | -99.76142
0.1701172 | -0.2705026 |  | -101.32862
0.1703125 | -0.269522 |  | -101.26638
0.1705078 | -0.2660739 |  | -99.65154
0.1707031 | -0.259606 |  | -96.5335
0.1708984 | -0.2470026 |  | -92.02288
0.1710938 | -0.2331095 |  | -86.16166
0.1712891 | -0.2135442 |  | -78.96558
0.1714844 | -0.1913733 |  | -70.48544
0.1716797 | -0.1672141 |  | -60.8372
0.171875 | -0.1398946 |  | -50.28792
0.1720703 | -0.111548 |  | -39.1355
0.1722656 | -0.08150961 |  | -27.51714
0.1724609 | -0.05157012 |  | -15.547124
0.1726563 | -0.01973068 |  | -3.346192
0.1728516 | 0.01180584 |  | 8.963304
0.1730469 | 0.04175887 |  | 21.1322
0.1732422 | 0.07320981 |  | 32.96672
0.1734375 | 0.102223 |  | 44.34024
0.1736328 | 0.1297008 |  | 55.0499
0.1738281 | 0.1562092 |  | 64.95546
0.1740234 | 0.1791263 |  | 73.95546
0.1742188 | 0.199986 |  | 81.85372
0.1744141 | 0.217522 |  | 88.53348
0.1746094 | 0.2316288 |  | 93.93124
0.1748047 | 0.2424186 |  | 97.84416
0.175 | 0.2485693 |  | 100.17406
0.1751953 | 0.2509086 |  | 100.95218
0.1753906 | 0.249495 |  | 100.22638
0.1755859 | 0.2447303 |  | 98.1059
0.1757812 | 0.2361692 |  | 94.53374
0.1759766 | 0.2238349 |  | 89.45946
0.1761719 | 0.2090332 |  | 83.0571
0.1763672 | 0.192278 |  | 75.41732
0.1765625 | 0.1759322 |  | 66.60064
0.1767578 | 0.1598641 |  | 56.78936
0.1769531 | 0.1444468 |  | 46.13706
0.1771484 | 0.1320759 |  | 34.8429
0.1773438 | 0.1147723 |  | 23.14802
0.1775391 | 0.09196816 |  | 11.12252
0.1777344 | 0.06371219 |  | -1.0704114
0.1779297 | 0.008360254 |  | -13.1452
0.178125 | -0.0490653 |  | -25.0869
0.1783203 | -0.07399251 |  | -36.82152
0.1785156 | -0.10247 |  | -48.0546
0.1787109 | -0.1375064 |  | -58.62052
0.1789063 | -0.1621618 |  | -68.34166
0.1791016 | -0.1929822 |  | -77.05224
0.1792969 | -0.218547 |  | -84.66824
0.1794922 | -0.2367118 |  | -90.96896
0.1796875 | -0.2541278 |  | -95.84252
0.1798828 | -0.2630234 |  | -99.27272
0.1800781 | -0.2693031 |  | -101.11126
0.1802734 | -0.2719462 |  | -101.35406
0.1804688 | -0.2684124 |  | -100.09394
0.1806641 | -0.2617139 |  | -97.34244
0.1808594 | -0.2511162 |  | -93.1491
0.1810547 | -0.2369898 |  | -87.54892
0.18125 | -0.2186394 |  | -80.5534
0.1814453 | -0.197481 |  | -72.26048
0.1816406 | -0.1731919 |  | -62.8063
0.1818359 | -0.1465455 |  | -52.41614
0.1820313 | -0.1183962 |  | -41.39164
0.1822266 | -0.08778884 |  | -29.8885
0.1824219 | -0.05774265 |  | -17.962784
0.1826172 | -0.02590373 |  | -5.733884
0.1828125 | 0.006574228 |  | 6.620812
0.1830078 | 0.03647235 |  | 18.847128
0.1832031 | 0.06732874 |  | 30.71928
0.1833984 | 0.09708335 |  | 42.167
0.1835938 | 0.1249977 |  | 53.04698
0.1837891 | 0.1516546 |  | 63.14408
0.1839844 | 0.1753564 |  | 72.34104
0.1841797 | 0.1966572 |  | 80.46142
0.184375 | 0.2143164 |  | 87.33038
0.1845703 | 0.2289407 |  | 92.86728
0.1847656 | 0.2401334 |  | 96.9735
0.1849609 | 0.2469279 |  | 99.60898
0.1851563 | 0.2507231 |  | 100.7847
0.1853516 | 0.2504079 |  | 100.47682
0.1855469 | 0.2467236 |  | 98.64766
0.1857422 | 0.2395651 |  | 95.30734
0.1859375 | 0.2284682 |  | 90.5363
0.1861328 | 0.2164817 |  | 84.40306
0.1863281 | 0.2023704 |  | 77.03174
0.1865234 | 0.1853801 |  | 68.48376
0.1867188 | 0.168348 |  | 58.83182
0.1869141 | 0.1526927 |  | 48.3884
0.1871094 | 0.142224 |  | 37.29722
0.1873047 | 0.1313033 |  | 25.6061
0.1875 | 0.1070053 |  | 13.608992
0.1876953 | 0.07129193 |  | 1.4785688
0.1878906 | 0.02655739 |  | -10.660356
0.1880859 | -0.02067391 |  | -22.61514
0.1882813 | -0.06096366 |  | -34.32276
0.1884766 | -0.1039533 |  | -45.63756
0.1886719 | -0.1424732 |  | -56.3781
0.1888672 | -0.1700038 |  | -66.35932
0.1890625 | -0.1985669 |  | -75.31766
0.1892578 | -0.219818 |  | -83.11782
0.1894531 | -0.2363876 |  | -89.64364
0.1896484 | -0.252975 |  | -94.78936
0.1898438 | -0.2620158 |  | -98.51122
0.1900391 | -0.2693889 |  | -100.74622
0.1902344 | -0.2709351 |  | -101.46264
0.1904297 | -0.2666937 |  | -100.60232
0.190625 | -0.2621863 |  | -98.15164
0.1908203 | -0.2515809 |  | -94.15528
0.1910156 | -0.2372728 |  | -88.70992
0.1912109 | -0.2199665 |  | -81.94886
0.1914062 | -0.1996431 |  | -73.90082
0.1916016 | -0.1774067 |  | -64.67564
0.1917969 | -0.1506248 |  | -54.5062
0.1919922 | -0.122765 |  | -43.60808
0.1921875 | -0.09307093 |  | -32.18278
0.1923828 | -0.06209701 |  | -20.3439
0.1925781 | -0.03206548 |  | -8.18743
0.1927734 | -4.487493e-05 |  | 4.094738
0.1929688 | 0.03087767 |  | 16.263352
0.1931641 | 0.06099511 |  | 28.17224
0.1933594 | 0.09135905 |  | 39.75018
0.1935547 | 0.1192255 |  | 50.812
0.19375 | 0.1460068 |  | 61.1532
0.1939453 | 0.1704132 |  | 70.59204
0.1941406 | 0.1919553 |  | 78.92178
0.1943359 | 0.2107624 |  | 86.03052
0.1945313 | 0.2256756 |  | 91.84394
0.1947266 | 0.2377781 |  | 96.29286
0.1949219 | 0.2458499 |  | 99.33052
0.1951172 | 0.2500607 |  | 100.84836
0.1953125 | 0.2506028 |  | 100.80004
0.1955078 | 0.2467278 |  | 99.22996
0.1957031 | 0.239609 |  | 96.14604
0.1958984 | 0.228423 |  | 91.60446
0.1960938 | 0.2139157 |  | 85.74918
0.1962891 | 0.197304 |  | 78.6812
0.1964844 | 0.1776535 |  | 70.43488
0.1966797 | 0.155596 |  | 60.99566
0.196875 | 0.1330683 |  | 50.55746
0.1970703 | 0.1114938 |  | 39.50538
0.1972656 | 0.0911127 |  | 27.96776
0.1974609 | 0.07252868 |  | 16.029942
0.1976563 | 0.05095009 |  | 3.922882
0.1978516 | 0.02332213 |  | -8.299182
0.1980469 | -0.003400161 |  | -20.52248
0.1982422 | -0.03494396 |  | -32.44196
0.1984375 | -0.07691675 |  | -43.8687
0.1986328 | -0.1198046 |  | -54.6716
0.1988281 | -0.1568705 |  | -64.7114
0.1990234 | -0.1845807 |  | -73.83442
0.1992188 | -0.2096324 |  | -81.82408
0.1994141 | -0.2319986 |  | -88.54672
0.1996094 | -0.2458426 |  | -93.94428
0.1998047 | -0.2583703 |  | -97.94926
0.2 | -0.266526 |  | -100.49512
0.2001953 | -0.2689631 |  | -101.48658
0.2003906 | -0.2692254 |  | -100.88008
0.2005859 | -0.2636267 |  | -98.72788
0.2007813 | -0.2550817 |  | -95.06064
0.2009766 | -0.2428908 |  | -89.95478
0.2011719 | -0.2261979 |  | -83.5557
0.2013672 | -0.2065706 |  | -75.8698
0.2015625 | -0.1824042 |  | -66.89792
0.2017578 | -0.1569982 |  | -56.84426
0.2019531 | -0.1299129 |  | -45.98596
0.2021484 | -0.1001853 |  | -34.58372
0.2023438 | -0.06960505 |  | -22.80198
0.2025391 | -0.03774862 |  | -10.700684
0.2027344 | -0.006278769 |  | 1.5902502
0.2029297 | 0.02517583 |  | 13.82676
0.203125 | 0.05656997 |  | 25.8576
0.2033203 | 0.08641575 |  | 37.60322
0.2035156 | 0.11541 |  | 48.8298
0.2037109 | 0.1423884 |  | 59.3199
0.2039063 | 0.1670504 |  | 68.90636
0.2041016 | 0.1892555 |  | 77.36098
0.2042969 | 0.2078439 |  | 84.6325
0.2044922 | 0.2237083 |  | 90.71202
0.2046875 | 0.2364421 |  | 95.46368
0.2048828 | 0.245121 |  | 98.78324
0.2050781 | 0.2499697 |  | 100.5824
0.2052734 | 0.2510116 |  | 100.82666
0.2054688 | 0.2483455 |  | 99.57794
0.2056641 | 0.2418965 |  | 96.84614
0.2058594 | 0.2322341 |  | 92.65742
0.2060547 | 0.2201936 |  | 87.10024
0.20625 | 0.2064086 |  | 80.2233
0.2064453 | 0.1921024 |  | 72.13076
0.2066406 | 0.1789898 |  | 62.91408
0.2068359 | 0.1672966 |  | 52.69194
0.2070312 | 0.1563522 |  | 41.76922
0.2072266 | 0.1462075 |  | 30.30326
0.2074219 | 0.1302578 |  | 18.406612
0.2076172 | 0.0984364 |  | 6.344258
0.2078125 | 0.05173465 |  | -5.800064
0.2080078 | -0.001250751 |  | -17.893258
0.2082031 | -0.04766926 |  | -29.7404
0.2083984 | -0.08653962 |  | -41.26172
0.2085938 | -0.1270427 |  | -52.2239
0.2087891 | -0.1597093 |  | -62.43724
0.2089844 | -0.1851244 |  | -71.80264
0.2091797 | -0.2109393 |  | -80.07472
0.209375 | -0.2300909 |  | -87.07516
0.2095703 | -0.2465748 |  | -92.79516
0.2097656 | -0.2591193 |  | -97.18574
0.2099609 | -0.2659271 |  | -100.0923
0.2101563 | -0.2726679 |  | -101.39976
0.2103516 | -0.2722457 |  | -101.05936
0.2105469 | -0.2671003 |  | -99.1468
0.2107422 | -0.2602717 |  | -95.79826
0.2109375 | -0.2470752 |  | -91.03368
0.2111328 | -0.2318955 |  | -84.8936
0.2113281 | -0.2132823 |  | -77.432
0.2115234 | -0.1895832 |  | -68.67742
0.2117188 | -0.1642827 |  | -58.81286
0.2119141 | -0.1367718 |  | -48.12842
0.2121094 | -0.107584 |  | -36.86974
0.2123047 | -0.077159 |  | -25.16452
0.2125 | -0.04577243 |  | -13.133042
0.2126953 | -0.0140877 |  | -0.8846842
0.2128906 | 0.01707296 |  | 11.426252
0.2130859 | 0.04794417 |  | 23.5368
0.2132813 | 0.07901698 |  | 35.29546
0.2134766 | 0.1077596 |  | 46.54984
0.2136719 | 0.1348818 |  | 57.10238
0.2138672 | 0.1603613 |  | 66.82494
0.2140625 | 0.1827242 |  | 75.55108
0.2142578 | 0.2032085 |  | 83.16042
0.2144531 | 0.2201136 |  | 89.5842
0.2146484 | 0.2333454 |  | 94.68758
0.2148438 | 0.243377 |  | 98.3065
0.2150391 | 0.2487084 |  | 100.31226
0.2152344 | 0.2503806 |  | 100.71116
0.2154297 | 0.2483218 |  | 99.64472
0.215625 | 0.2423966 |  | 97.21692
0.2158203 | 0.2332809 |  | 93.40268
0.2160156 | 0.2209936 |  | 88.13308
0.2162109 | 0.2067973 |  | 81.47144
0.2164063 | 0.1915878 |  | 73.55076
0.2166016 | 0.1751008 |  | 64.49052
0.2167969 | 0.1564714 |  | 54.47034
0.2169922 | 0.1375714 |  | 43.70948
0.2171875 | 0.1179991 |  | 32.44004
0.2173828 | 0.09123772 |  | 20.77468
0.2175781 | 0.05967228 |  | 8.776838
0.2177734 | 0.03276191 |  | -3.387934
0.2179688 | 0.009260633 |  | -15.573514
0.2181641 | -0.0259624 |  | -27.56988
0.2183594 | -0.0738767 |  | -39.16006
0.2185547 | -0.1126503 |  | -50.26936
0.21875 | -0.1428877 |  | -60.7371
0.2189453 | -0.1754483 |  | -70.28614
0.2191406 | -0.2008987 |  | -78.69268
0.2193359 | -0.2218519 |  | -85.90158
0.2195313 | -0.2410605 |  | -91.90942
0.2197266 | -0.2538003 |  | -96.57572
0.2199219 | -0.2641796 |  | -99.7583
0.2201172 | -0.2686128 |  | -101.33484
0.2203125 | -0.2686443 |  | -101.29782
0.2205078 | -0.2658842 |  | -99.7509
0.2207031 | -0.2570473 |  | -96.672
0.2208984 | -0.2465307 |  | -92.11514
0.2210938 | -0.2311506 |  | -86.17092
0.2212891 | -0.2119455 |  | -78.85614
0.2214844 | -0.1911835 |  | -70.33414
0.2216797 | -0.1654221 |  | -60.72724
0.221875 | -0.1395092 |  | -50.2291
0.2220703 | -0.1117461 |  | -39.15822
0.2222656 | -0.08068159 |  | -27.60678
0.2224609 | -0.05025655 |  | -15.623678
0.2226562 | -0.01892189 |  | -3.34994
0.2228516 | 0.012223 |  | 9.008876
0.2230469 | 0.04335422 |  | 21.18798
0.2232422 | 0.07422715 |  | 33.01914
0.2234375 | 0.1028128 |  | 44.38486
0.2236328 | 0.1307259 |  | 55.12768
0.2238281 | 0.1564809 |  | 65.06126
0.2240234 | 0.1791741 |  | 74.00454
0.2242188 | 0.199615 |  | 81.82366
0.2244141 | 0.2170517 |  | 88.44174
0.2246094 | 0.2314391 |  | 93.79624
0.2248047 | 0.2418672 |  | 97.7435
0.225 | 0.2484747 |  | 100.16714
0.2251953 | 0.251359 |  | 101.05434
0.2253906 | 0.2500317 |  | 100.3877
0.2255859 | 0.2450629 |  | 98.17426
0.2257813 | 0.2360038 |  | 94.4679
0.2259766 | 0.2237274 |  | 89.3742
0.2261719 | 0.2093925 |  | 83.02874
0.2263672 | 0.1933249 |  | 75.46026
0.2265625 | 0.1772881 |  | 66.67222
0.2267578 | 0.1627526 |  | 56.80148
0.2269531 | 0.1510359 |  | 46.08146
0.2271484 | 0.1401918 |  | 34.76504
0.2273438 | 0.1223372 |  | 23.05394
0.2275391 | 0.09395144 |  | 11.077838
0.2277344 | 0.05736977 |  | -1.054641
0.2279297 | 0.01296107 |  | -13.173616
0.228125 | -0.02872099 |  | -25.14306
0.2283203 | -0.06085091 |  | -36.84346
0.2285156 | -0.1017468 |  | -48.01452
0.2287109 | -0.1461244 |  | -58.52216
0.2289063 | -0.1751755 |  | -68.29712
0.2291016 | -0.2014686 |  | -77.0496
0.2292969 | -0.2235533 |  | -84.60134
0.2294922 | -0.2384855 |  | -90.90892
0.2296875 | -0.2547913 |  | -95.86264
0.2298828 | -0.2641008 |  | -99.33764
0.2300781 | -0.2699236 |  | -101.21838
0.2302734 | -0.2731268 |  | -101.50172
0.2304688 | -0.2681366 |  | -100.22182
0.2306641 | -0.2612246 |  | -97.37884
0.2308594 | -0.2498455 |  | -93.04812
0.2310547 | -0.2335179 |  | -87.31204
0.23125 | -0.2154489 |  | -80.29348
0.2314453 | -0.1943389 |  | -72.0924
0.2316406 | -0.1709049 |  | -62.72574
0.2318359 | -0.1450622 |  | -52.41738
0.2320313 | -0.1171905 |  | -41.4051
0.2322266 | -0.0873506 |  | -29.80208
0.2324219 | -0.0568749 |  | -17.836008
0.2326172 | -0.0259233 |  | -5.635582
0.2328125 | 0.006113939 |  | 6.633872
0.2330078 | 0.03663079 |  | 18.721574
0.2332031 | 0.0668284 |  | 30.5726
0.2333984 | 0.09672467 |  | 42.05514
0.2335938 | 0.1245918 |  | 52.95478
0.2337891 | 0.1509663 |  | 63.10724
0.2339844 | 0.1747562 |  | 72.28636
0.2341797 | 0.1957852 |  | 80.31544
0.234375 | 0.2137085 |  | 87.13232
0.2345703 | 0.2283484 |  | 92.71682
0.2347656 | 0.239798 |  | 96.95386
0.2349609 | 0.2470057 |  | 99.68568
0.2351563 | 0.2504759 |  | 100.84178
0.2353516 | 0.2499004 |  | 100.42996
0.2355469 | 0.2453069 |  | 98.53644
0.2357422 | 0.237364 |  | 95.20254
0.2359375 | 0.2257663 |  | 90.4562
0.2361328 | 0.2116205 |  | 84.37308
0.2363281 | 0.1951267 |  | 76.9977
0.2365234 | 0.1770083 |  | 68.42624
0.2367188 | 0.1592932 |  | 58.81556
0.2369141 | 0.1407176 |  | 48.3758
0.2371094 | 0.1221988 |  | 37.3132
0.2373047 | 0.1035007 |  | 25.7022
0.2375 | 0.07552008 |  | 13.65121
0.2376953 | 0.04312969 |  | 1.4057892
0.2378906 | 0.01412001 |  | -10.784506
0.2380859 | -0.02122252 |  | -22.78714
0.2382812 | -0.05564893 |  | -34.55594
0.2384766 | -0.08778071 |  | -45.90328
0.2386719 | -0.1277009 |  | -56.60908
0.2388672 | -0.1601053 |  | -66.515
0.2390625 | -0.1870097 |  | -75.40812
0.2392578 | -0.2159005 |  | -83.17766
0.2394531 | -0.2349632 |  | -89.72994
0.2396484 | -0.2492402 |  | -94.90658
0.2398438 | -0.261058 |  | -98.63798
0.2400391 | -0.2668988 |  | -100.85606
0.2402344 | -0.2700453 |  | -101.49832
0.2404297 | -0.2682301 |  | -100.54348
0.240625 | -0.2624239 |  | -97.9818
0.2408203 | -0.2524226 |  | -93.89454
0.2410156 | -0.2375161 |  | -88.43936
0.2412109 | -0.220816 |  | -81.71862
0.2414063 | -0.2005702 |  | -73.75814
0.2416016 | -0.1772342 |  | -64.65026
0.2417969 | -0.1514527 |  | -54.56194
0.2419922 | -0.1231909 |  | -43.67614
0.2421875 | -0.09446452 |  | -32.18282
0.2423828 | -0.06344984 |  | -20.23818
0.2425781 | -0.03118977 |  | -8.000938
0.2427734 | 0.0004166791 |  | 4.31565
0.2429688 | 0.03203504 |  | 16.486364
0.2431641 | 0.06241798 |  | 28.38632
0.2433594 | 0.091943 |  | 39.90164
0.2435547 | 0.1202779 |  | 50.86834
0.24375 | 0.1465773 |  | 61.16818
0.2439453 | 0.1713134 |  | 70.61712
0.2441406 | 0.1931238 |  | 79.01418
0.2443359 | 0.2117219 |  | 86.2254
0.2445313 | 0.227243 |  | 92.0868
0.2447266 | 0.238795 |  | 96.48186
0.2449219 | 0.246514 |  | 99.37904
0.2451172 | 0.2504877 |  | 100.77992
0.2453125 | 0.2508184 |  | 100.72186
0.2455078 | 0.2477218 |  | 99.21496
0.2457031 | 0.2411293 |  | 96.21378
0.2458984 | 0.2314792 |  | 91.72884
0.2460938 | 0.2199769 |  | 85.85168
0.2462891 | 0.2062078 |  | 78.6823
0.2464844 | 0.1896623 |  | 70.34026
0.2466797 | 0.1738291 |  | 60.88084
0.246875 | 0.1597539 |  | 50.46998
0.2470703 | 0.148467 |  | 39.41116
0.2472656 | 0.1359713 |  | 27.85626
0.2474609 | 0.1090599 |  | 15.98726
0.2476563 | 0.07072107 |  | 3.946256
0.2478516 | 0.0333617 |  | -8.264478
0.2480469 | -0.002178651 |  | -20.41992
0.2482422 | -0.04599068 |  | -32.24298
0.2484375 | -0.09636287 |  | -43.6255
0.2486328 | -0.13067 |  | -54.48052
0.2488281 | -0.1564407 |  | -64.62458
0.2490234 | -0.1901175 |  | -73.76
0.2492188 | -0.2153285 |  | -81.71294
0.2494141 | -0.2335933 |  | -88.46288
0.2496094 | -0.2509157 |  | -93.92798
0.2498047 | -0.2607642 |  | -97.98848
0.25 | -0.2686197 |  | -100.51324
0.2501953 | -0.2714115 |  | -101.43362
0.2503906 | -0.2681966 |  | -100.78328
0.2505859 | -0.2637284 |  | -98.55782
0.2507813 | -0.2542907 |  | -94.8082
0.2509766 | -0.2416477 |  | -89.6833
0.2511719 | -0.2261403 |  | -83.26906
0.2513672 | -0.2061567 |  | -75.61652
0.2515625 | -0.183411 |  | -66.7375
0.2517578 | -0.1571399 |  | -56.7192
0.2519531 | -0.1288019 |  | -45.86474
0.2521484 | -0.09984884 |  | -34.44292
0.2523438 | -0.06970432 |  | -22.59494
0.2525391 | -0.03881548 |  | -10.485112
0.2527344 | -0.00756396 |  | 1.7380518
0.2529297 | 0.02350136 |  | 13.92621
0.253125 | 0.05442702 |  | 25.86162
0.2533203 | 0.08425794 |  | 37.41388
0.2535156 | 0.1122509 |  | 48.52506
0.2537109 | 0.1395594 |  | 59.00196
0.2539062 | 0.1651271 |  | 68.6488
0.2541016 | 0.1875044 |  | 77.29278
0.2542969 | 0.2067152 |  | 84.68902
0.2544922 | 0.2228302 |  | 90.77916
0.2546875 | 0.2356603 |  | 95.53982
0.2548828 | 0.2444666 |  | 98.82158
0.2550781 | 0.2495051 |  | 100.61714
0.2552734 | 0.2507752 |  | 100.88632
0.2554688 | 0.2478659 |  | 99.57796
0.2556641 | 0.2413603 |  | 96.79036
0.2558594 | 0.2311456 |  | 92.54842
0.2560547 | 0.2176044 |  | 86.9744
0.25625 | 0.2014309 |  | 80.15316
0.2564453 | 0.1831907 |  | 72.01478
0.2566406 | 0.1651227 |  | 62.71832
0.2568359 | 0.1473884 |  | 52.53382
0.2570312 | 0.1275387 |  | 41.65664
0.2572266 | 0.1075791 |  | 30.23854
0.2574219 | 0.09113292 |  | 18.35514
0.2576172 | 0.0696269 |  | 6.189562
0.2578125 | 0.03458415 |  | -5.972286
0.2580078 | -0.003617092 |  | -17.988778
0.2582031 | -0.04123836 |  | -29.79292
0.2583984 | -0.08270114 |  | -41.2896
0.2585938 | -0.1193693 |  | -52.36332
0.2587891 | -0.1529311 |  | -62.7403
0.2589844 | -0.1847823 |  | -72.1243
0.2591797 | -0.2062233 |  | -80.39564
0.259375 | -0.2257836 |  | -87.44242
0.2595703 | -0.2445798 |  | -93.15968
0.2597656 | -0.2567344 |  | -97.47234
0.2599609 | -0.2652532 |  | -100.26156
0.2601563 | -0.2681254 |  | -101.4524
0.2603516 | -0.2681207 |  | -101.03242
0.2605469 | -0.2646156 |  | -99.07764
0.2607422 | -0.2553062 |  | -95.69062
0.2609375 | -0.2440282 |  | -90.92916
0.2611328 | -0.2288935 |  | -84.81698
0.2613281 | -0.2106101 |  | -77.35202
0.2615234 | -0.1888722 |  | -68.6108
0.2617188 | -0.1631244 |  | -58.71692
0.2619141 | -0.1361852 |  | -47.96842
0.2621094 | -0.1064029 |  | -36.73506
0.2623047 | -0.07542491 |  | -25.10444
0.2625 | -0.04439051 |  | -13.10857
0.2626953 | -0.01232802 |  | -0.8941182
0.2628906 | 0.01901095 |  | 11.360702
0.2630859 | 0.04994009 |  | 23.4243
0.2632813 | 0.08021244 |  | 35.15396
0.2634766 | 0.1090643 |  | 46.45006
0.2636719 | 0.1363026 |  | 57.10328
0.2638672 | 0.1615564 |  | 66.90364
0.2640625 | 0.1844732 |  | 75.6587
0.2642578 | 0.2039007 |  | 83.20684
0.2644531 | 0.2203492 |  | 89.5224
0.2646484 | 0.2339289 |  | 94.60484
0.2648437 | 0.2436162 |  | 98.28504
0.2650391 | 0.249392 |  | 100.4092
0.2652344 | 0.2510747 |  | 100.96998
0.2654297 | 0.2489999 |  | 99.99012
0.265625 | 0.2433318 |  | 97.5413
0.2658203 | 0.2338259 |  | 93.60544
0.2660156 | 0.2211778 |  | 88.1888
0.2662109 | 0.206186 |  | 81.49678
0.2664063 | 0.1897552 |  | 73.62066
0.2666016 | 0.173923 |  | 64.59148
0.2667969 | 0.1610239 |  | 54.57262
0.2669922 | 0.1504091 |  | 43.7834
0.2671875 | 0.1391119 |  | 32.42836
0.2673828 | 0.1278374 |  | 20.64796
0.2675781 | 0.1122509 |  | 8.567778
0.2677734 | 0.06801677 |  | -3.627772
0.2679688 | 5.640469e-05 |  | -15.750816
0.2681641 | -0.04560278 |  | -27.71442
0.2683594 | -0.07877077 |  | -39.29596
0.2685547 | -0.1222159 |  | -50.25564
0.26875 | -0.1512676 |  | -60.62974
0.2689453 | -0.1778118 |  | -70.2001
0.2691406 | -0.2090026 |  | -78.68348
0.2693359 | -0.2268152 |  | -86.02282
0.2695312 | -0.2446105 |  | -92.03408
0.2697266 | -0.258828 |  | -96.70522
0.2699219 | -0.2658545 |  | -99.90676
0.2701172 | -0.2723042 |  | -101.36716
0.2703125 | -0.270549 |  | -101.25854
0.2705078 | -0.2671923 |  | -99.6693
0.2707031 | -0.2601594 |  | -96.57014
0.2708984 | -0.2463126 |  | -92.0655
0.2710938 | -0.2327135 |  | -86.1492
0.2712891 | -0.2144697 |  | -78.91072
0.2714844 | -0.1929696 |  | -70.4854
0.2716797 | -0.1683167 |  | -60.91942
0.271875 | -0.1403298 |  | -50.44526
0.2720703 | -0.1134934 |  | -39.34836
0.2722656 | -0.08335724 |  | -27.70046
0.2724609 | -0.0512955 |  | -15.615882
0.2726562 | -0.01975017 |  | -3.288116
0.2728516 | 0.01231482 |  | 9.125456
0.2730469 | 0.0432794 |  | 21.32172
0.2732422 | 0.07377329 |  | 33.1052
0.2734375 | 0.1028162 |  | 44.44468
0.2736328 | 0.1303959 |  | 55.17714
0.2738281 | 0.1564598 |  | 65.15548
0.2740234 | 0.1796292 |  | 74.233
0.2742188 | 0.2003267 |  | 82.14902
0.2744141 | 0.2177417 |  | 88.7717
0.2746094 | 0.231898 |  | 94.07024
0.2748047 | 0.2422129 |  | 97.90612
0.275 | 0.2482073 |  | 100.19248
0.2751953 | 0.250957 |  | 101.0065
0.2753906 | 0.2496594 |  | 100.37052
0.2755859 | 0.2445989 |  | 98.25584
0.2757813 | 0.2360514 |  | 94.64198
0.2759766 | 0.2237708 |  | 89.572
0.2761719 | 0.2084763 |  | 83.19864
0.2763672 | 0.1900362 |  | 75.58452
0.2765625 | 0.1692411 |  | 66.73794
0.2767578 | 0.1468918 |  | 56.821
0.2769531 | 0.125599 |  | 46.14612
0.2771484 | 0.1087495 |  | 34.91508
0.2773438 | 0.0932337 |  | 23.1764
0.2775391 | 0.07576443 |  | 11.088814
0.2777344 | 0.05484843 |  | -1.151314
0.2779297 | 0.02367169 |  | -13.319456
0.278125 | -0.01636384 |  | -25.22648
0.2783203 | -0.05840826 |  | -36.83732
0.2785156 | -0.09789528 |  | -48.01776
0.2787109 | -0.131147 |  | -58.58372
0.2789063 | -0.1653355 |  | -68.3911
0.2791016 | -0.1964225 |  | -77.18214
0.2792969 | -0.2186138 |  | -84.69668
0.2794922 | -0.2382331 |  | -90.86114
0.2796875 | -0.252221 |  | -95.70164
0.2798828 | -0.2626841 |  | -99.13462
0.2800781 | -0.2699895 |  | -101.01624
0.2802734 | -0.2705646 |  | -101.32902
0.2804687 | -0.268501 |  | -100.10234
0.2806641 | -0.2612049 |  | -97.33198
0.2808594 | -0.2503871 |  | -93.04386
0.2810547 | -0.2369438 |  | -87.33772
0.28125 | -0.2172922 |  | -80.32696
0.2814453 | -0.196604 |  | -72.03884
0.2816406 | -0.1731815 |  | -62.59714
0.2818359 | -0.1458486 |  | -52.28144
0.2820313 | -0.1193426 |  | -41.3003
0.2822266 | -0.09017158 |  | -29.74618
0.2824219 | -0.05883975 |  | -17.768474
0.2826172 | -0.02769727 |  | -5.562784
0.2828125 | 0.005176425 |  | 6.694282
0.2830078 | 0.03704849 |  | 18.782414
0.2832031 | 0.06761663 |  | 30.58058
0.2833984 | 0.09746099 |  | 42.06966
0.2835938 | 0.1255115 |  | 53.05456
0.2837891 | 0.1522595 |  | 63.2517
0.2839844 | 0.1758951 |  | 72.4588
0.2841797 | 0.1966834 |  | 80.48128
0.284375 | 0.2147553 |  | 87.2529
0.2845703 | 0.2290303 |  | 92.78096
0.2847656 | 0.2402761 |  | 96.93138
0.2849609 | 0.2474787 |  | 99.61638
0.2851562 | 0.2508482 |  | 100.80508
0.2853516 | 0.2504946 |  | 100.40872
0.2855469 | 0.2460616 |  | 98.45356
0.2857422 | 0.2388601 |  | 95.0408
0.2859375 | 0.2288074 |  | 90.25406
0.2861328 | 0.2176213 |  | 84.17806
0.2863281 | 0.2064375 |  | 76.83256
0.2865234 | 0.1933358 |  | 68.24666
0.2867188 | 0.1799455 |  | 58.55906
0.2869141 | 0.1649301 |  | 48.03572
0.2871094 | 0.1455908 |  | 36.93264
0.2873047 | 0.1271024 |  | 25.3679
0.2875 | 0.1049736 |  | 13.421034
0.2876953 | 0.07303523 |  | 1.2148662
0.2878906 | 0.02735765 |  | -10.977496
0.2880859 | -0.02680875 |  | -22.93932
0.2882812 | -0.06338253 |  | -34.67896
0.2884766 | -0.09633636 |  | -46.00806
0.2886719 | -0.1391387 |  | -56.69662
0.2888672 | -0.1693944 |  | -66.62194
0.2890625 | -0.1946348 |  | -75.52694
0.2892578 | -0.2185594 |  | -83.26102
0.2894531 | -0.2369974 |  | -89.74402
0.2896484 | -0.2539672 |  | -94.85206
0.2898438 | -0.2639365 |  | -98.5492
0.2900391 | -0.2709115 |  | -100.75818
0.2902344 | -0.2737937 |  | -101.41164
0.2904297 | -0.2700719 |  | -100.51474
0.290625 | -0.2644954 |  | -98.0263
0.2908203 | -0.2543801 |  | -94.00066
0.2910156 | -0.2403952 |  | -88.57324
0.2912109 | -0.222345 |  | -81.82712
0.2914063 | -0.2005372 |  | -73.85088
0.2916016 | -0.1782822 |  | -64.70414
0.2917969 | -0.1527593 |  | -54.55134
0.2919922 | -0.1238616 |  | -43.66476
0.2921875 | -0.09389076 |  | -32.1869
0.2923828 | -0.06310163 |  | -20.24916
0.2925781 | -0.03158917 |  | -8.018112
0.2927734 | 0.000105214 |  | 4.303298
0.2929688 | 0.03104618 |  | 16.469542
0.2931641 | 0.06158836 |  | 28.35444
0.2933594 | 0.09112896 |  | 39.86996
0.2935547 | 0.1192572 |  | 50.8988
0.29375 | 0.1460677 |  | 61.27766
0.2939453 | 0.1702644 |  | 70.73656
0.2941406 | 0.1917587 |  | 79.04722
0.2943359 | 0.2104818 |  | 86.07918
0.2945313 | 0.2256819 |  | 91.79842
0.2947266 | 0.2373565 |  | 96.206
0.2949219 | 0.245521 |  | 99.22944
0.2951172 | 0.2500179 |  | 100.77198
0.2953125 | 0.250413 |  | 100.75346
0.2955078 | 0.2467018 |  | 99.14786
0.2957031 | 0.2392402 |  | 96.0206
0.2958984 | 0.2282778 |  | 91.4992
0.2960937 | 0.2140711 |  | 85.66748
0.2962891 | 0.1967978 |  | 78.56954
0.2964844 | 0.1774567 |  | 70.26932
0.2966797 | 0.1580938 |  | 60.82928
0.296875 | 0.1409885 |  | 50.46046
0.2970703 | 0.125747 |  | 39.43314
0.2972656 | 0.1093639 |  | 27.89262
0.2974609 | 0.08953369 |  | 15.978878
0.2976563 | 0.06169564 |  | 3.82139
0.2978516 | 0.02484813 |  | -8.424414
0.2980469 | -0.01256954 |  | -20.50496
0.2982422 | -0.04641938 |  | -32.28956
0.2984375 | -0.08409324 |  | -43.71792
0.2986328 | -0.1276958 |  | -54.58866
0.2988281 | -0.1591314 |  | -64.6768
0.2990234 | -0.1808416 |  | -73.75722
0.2992188 | -0.2093501 |  | -81.67578
0.2994141 | -0.2311819 |  | -88.44162
0.2996094 | -0.2466698 |  | -93.96618
0.2998047 | -0.2599998 |  | -98.03508
0.3 | -0.264818 |  | -100.53584
0.3001953 | -0.2685843 |  | -101.45646
0.3003906 | -0.2670255 |  | -100.80776
0.3005859 | -0.2611152 |  | -98.59662
0.3007812 | -0.2538128 |  | -94.84908
0.3009766 | -0.2398971 |  | -89.67036
0.3011719 | -0.2247316 |  | -83.18122
0.3013672 | -0.2046282 |  | -75.43404
0.3015625 | -0.1804802 |  | -66.46
0.3017578 | -0.1563702 |  | -56.44602
0.3019531 | -0.1276623 |  | -45.66986
0.3021484 | -0.09870416 |  | -34.31234
0.3023438 | -0.06875337 |  | -22.52934
0.3025391 | -0.03720153 |  | -10.424902
0.3027344 | -0.006543259 |  | 1.8829412
0.3029297 | 0.02514914 |  | 14.175072
0.303125 | 0.05561791 |  | 26.23924
0.3033203 | 0.08592211 |  | 37.86218
0.3035156 | 0.1148236 |  | 48.8946
0.3037109 | 0.1408547 |  | 59.2552
0.3039063 | 0.1661622 |  | 68.80376
0.3041016 | 0.1881329 |  | 77.34758
0.3042969 | 0.2075083 |  | 84.74126
0.3044922 | 0.2239475 |  | 90.89628
0.3046875 | 0.2361487 |  | 95.64704
0.3048828 | 0.2453289 |  | 98.8851
0.3050781 | 0.2499066 |  | 100.63988
0.3052734 | 0.2508897 |  | 100.86076
0.3054688 | 0.2481761 |  | 99.50864
0.3056641 | 0.241078 |  | 96.67438
0.3058594 | 0.2312756 |  | 92.41846
0.3060547 | 0.2186208 |  | 86.8284
0.30625 | 0.204368 |  | 80.0033
0.3064453 | 0.190079 |  | 71.92786
0.3066406 | 0.1769633 |  | 62.653
0.3068359 | 0.1629296 |  | 52.40242
0.3070313 | 0.1453431 |  | 41.47262
0.3072266 | 0.1288029 |  | 30.02418
0.3074219 | 0.1078837 |  | 18.145154
0.3076172 | 0.07561658 |  | 6.013018
0.3078125 | 0.03928718 |  | -6.2038
0.3080078 | -0.005896491 |  | -18.264676
0.3082031 | -0.05539279 |  | -30.03502
0.3083984 | -0.09154627 |  | -41.51546
0.3085938 | -0.1257613 |  | -52.49476
0.3087891 | -0.1601273 |  | -62.75282
0.3089844 | -0.1845642 |  | -72.1022
0.3091797 | -0.2079814 |  | -80.34504
0.309375 | -0.2282266 |  | -87.37392
0.3095703 | -0.2439077 |  | -93.04702
0.3097656 | -0.2584338 |  | -97.3387
0.3099609 | -0.266168 |  | -100.20228
0.3101563 | -0.2700263 |  | -101.43026
0.3103516 | -0.2698489 |  | -101.04492
0.3105469 | -0.2646316 |  | -99.11296
0.3107422 | -0.2570018 |  | -95.6483
0.3109375 | -0.244573 |  | -90.7524
0.3111328 | -0.2292531 |  | -84.49258
0.3113281 | -0.2100329 |  | -77.03496
0.3115234 | -0.1865626 |  | -68.45884
0.3117188 | -0.1621125 |  | -58.7566
0.3119141 | -0.1347034 |  | -48.14348
0.3121094 | -0.105581 |  | -36.8392
0.3123047 | -0.07537681 |  | -25.02382
0.3125 | -0.04382379 |  | -12.90434
0.3126953 | -0.01276623 |  | -0.6328444
0.3128906 | 0.01898536 |  | 11.592728
0.3130859 | 0.04995556 |  | 23.61586
0.3132813 | 0.07952872 |  | 35.32406
0.3134766 | 0.1086421 |  | 46.57688
0.3136719 | 0.1359869 |  | 57.25654
0.3138672 | 0.1615161 |  | 67.0997
0.3140625 | 0.1841293 |  | 75.8174
0.3142578 | 0.2036557 |  | 83.31746
0.3144531 | 0.2203235 |  | 89.57542
0.3146484 | 0.2333786 |  | 94.56602
0.3148438 | 0.2431901 |  | 98.17718
0.3150391 | 0.248885 |  | 100.27146
0.3152344 | 0.2506834 |  | 100.8289
0.3154297 | 0.2488584 |  | 99.84012
0.315625 | 0.2427427 |  | 97.3051
0.3158203 | 0.2332322 |  | 93.31236
0.3160156 | 0.2207876 |  | 87.9722
0.3162109 | 0.2065107 |  | 81.38654
0.3164062 | 0.1916297 |  | 73.59172
0.3166016 | 0.1759989 |  | 64.59672
0.3167969 | 0.1603369 |  | 54.59596
0.3169922 | 0.1472564 |  | 43.8455
0.3171875 | 0.1356938 |  | 32.48536
0.3173828 | 0.1149435 |  | 20.66206
0.3175781 | 0.07605132 |  | 8.55613
0.3177734 | 0.02812659 |  | -3.678572
0.3179688 | -0.01143843 |  | -15.857602
0.3181641 | -0.0420653 |  | -27.77504
0.3183594 | -0.07477935 |  | -39.34656
0.3185547 | -0.1101089 |  | -50.46108
0.31875 | -0.1423968 |  | -60.86448
0.3189453 | -0.1719036 |  | -70.36864
0.3191406 | -0.2005497 |  | -78.81962
0.3193359 | -0.2251913 |  | -86.0672
0.3195313 | -0.2431167 |  | -92.07374
0.3197266 | -0.2565934 |  | -96.74584
0.3199219 | -0.2660895 |  | -99.88812
0.3201172 | -0.2704432 |  | -101.41928
0.3203125 | -0.2705576 |  | -101.34214
0.3205078 | -0.2672197 |  | -99.72408
0.3207031 | -0.2603874 |  | -96.61086
0.3208984 | -0.2489727 |  | -91.99902
0.3210938 | -0.2331814 |  | -86.02052
0.3212891 | -0.2137796 |  | -78.78548
0.3214844 | -0.1912499 |  | -70.32356
0.3216797 | -0.1671861 |  | -60.7667
0.321875 | -0.1410647 |  | -50.33004
0.3220703 | -0.1128231 |  | -39.19962
0.3222656 | -0.08320417 |  | -27.50004
0.3224609 | -0.05113454 |  | -15.393376
0.3226563 | -0.01887756 |  | -3.066384
0.3228516 | 0.01188032 |  | 9.216476
0.3230469 | 0.04324378 |  | 21.23084
0.3232422 | 0.07399029 |  | 32.96622
0.3234375 | 0.1029966 |  | 44.33402
0.3236328 | 0.1310981 |  | 55.1393
0.3238281 | 0.1567404 |  | 65.14948
0.3240234 | 0.1798064 |  | 74.11206
0.3242188 | 0.20045 |  | 81.92288
0.3244141 | 0.2175684 |  | 88.50874
0.3246094 | 0.2316021 |  | 93.79762
0.3248047 | 0.2420541 |  | 97.70396
0.325 | 0.2485042 |  | 100.0973
0.3251953 | 0.251231 |  | 100.94558
0.3253906 | 0.2497815 |  | 100.28254
0.3255859 | 0.2446959 |  | 98.15856
0.3257813 | 0.2362172 |  | 94.55718
0.3259766 | 0.2242595 |  | 89.47644
0.3261719 | 0.2095716 |  | 83.07624
0.3263672 | 0.1934947 |  | 75.46542
0.3265625 | 0.178258 |  | 66.64436
0.3267578 | 0.1645435 |  | 56.7306
0.3269531 | 0.1524094 |  | 46.02726
0.3271484 | 0.1405714 |  | 34.74954
0.3273438 | 0.1217622 |  | 23.0045
0.3275391 | 0.09472891 |  | 10.983292
0.3277344 | 0.06308414 |  | -1.1957228
0.3279297 | 0.02242866 |  | -13.33723
0.328125 | -0.02421241 |  | -25.22692
0.3283203 | -0.06752577 |  | -36.8418
0.3285156 | -0.1081359 |  | -48.01332
0.3287109 | -0.1470512 |  | -58.54948
0.3289063 | -0.177935 |  | -68.293
0.3291016 | -0.2009409 |  | -76.94844
0.3292969 | -0.222432 |  | -84.42202
0.3294922 | -0.2405224 |  | -90.73074
0.3296875 | -0.2535933 |  | -95.7475
0.3298828 | -0.2637364 |  | -99.30156
0.3300781 | -0.2693743 |  | -101.2108
0.3302734 | -0.2708857 |  | -101.43996
0.3304688 | -0.2681901 |  | -100.08092
0.3306641 | -0.2606526 |  | -97.18658
0.3308594 | -0.2505812 |  | -92.85648
0.3310547 | -0.2367062 |  | -87.19512
0.33125 | -0.218477 |  | -80.24904
0.3314453 | -0.1972027 |  | -72.06326
0.3316406 | -0.1723506 |  | -62.67648
0.3318359 | -0.1454661 |  | -52.30344
0.3320312 | -0.1171027 |  | -41.24166
0.3322266 | -0.08760343 |  | -29.64642
0.3324219 | -0.05738856 |  | -17.693036
0.3326172 | -0.02601355 |  | -5.530048
0.3328125 | 0.005312419 |  | 6.739352
0.3330078 | 0.03686826 |  | 18.89263
0.3332031 | 0.06774488 |  | 30.76214
0.3333984 | 0.09681018 |  | 42.24392
0.3335938 | 0.1252327 |  | 53.12944
0.3337891 | 0.1515594 |  | 63.24008
0.3339844 | 0.1751086 |  | 72.43468
0.3341797 | 0.196262 |  | 80.502
0.334375 | 0.2141717 |  | 87.34236
0.3345703 | 0.229065 |  | 92.93268
0.3347656 | 0.2401929 |  | 97.10986
0.3349609 | 0.2472455 |  | 99.75458
0.3351563 | 0.2506547 |  | 100.88598
0.3353516 | 0.2499015 |  | 100.4787
0.3355469 | 0.2454203 |  | 98.54388
0.3357422 | 0.2374234 |  | 95.1831
0.3359375 | 0.226247 |  | 90.4425
0.3361328 | 0.2126719 |  | 84.35946
0.3363281 | 0.1969689 |  | 77.00414
0.3365234 | 0.1806338 |  | 68.43244
0.3367188 | 0.1636845 |  | 58.77444
0.3369141 | 0.1451526 |  | 48.29136
0.3371094 | 0.1267752 |  | 37.1746
0.3373047 | 0.1053011 |  | 25.54502
0.3375 | 0.07745574 |  | 13.591494
0.3376953 | 0.04952189 |  | 1.4430556
0.3378906 | 0.02129749 |  | -10.770578
0.3380859 | -0.01415182 |  | -22.85548
0.3382813 | -0.05271247 |  | -34.65558
0.3384766 | -0.09140742 |  | -46.01576
0.3386719 | -0.1314561 |  | -56.7338
0.3388672 | -0.1637107 |  | -66.59842
0.3390625 | -0.1904876 |  | -75.43756
0.3392578 | -0.2167976 |  | -83.16278
0.3394531 | -0.2362163 |  | -89.69
0.3396484 | -0.2518976 |  | -94.85118
0.3398438 | -0.2632118 |  | -98.54174
0.3400391 | -0.2684928 |  | -100.74608
0.3402344 | -0.2706358 |  | -101.37798
0.3404297 | -0.2676269 |  | -100.40922
0.340625 | -0.2613482 |  | -97.88812
0.3408203 | -0.2514331 |  | -93.8855
0.3410156 | -0.2371777 |  | -88.52394
0.3412109 | -0.2201054 |  | -81.82832
0.3414063 | -0.1997791 |  | -73.82508
0.3416016 | -0.1772637 |  | -64.6535
0.3417969 | -0.1515861 |  | -54.4974
0.3419922 | -0.1232343 |  | -43.6115
0.3421875 | -0.09341273 |  | -32.19138
0.3423828 | -0.06240739 |  | -20.34542
0.3425781 | -0.03178984 |  | -8.19017
0.3427734 | -0.0005162326 |  | 4.096682
0.3429688 | 0.03109027 |  | 16.29634
0.3431641 | 0.06179443 |  | 28.26936
0.3433594 | 0.09151044 |  | 39.85762
0.3435547 | 0.1196694 |  | 50.88228
0.34375 | 0.1464186 |  | 61.16706
0.3439453 | 0.1707548 |  | 70.47798
0.3441406 | 0.1920909 |  | 78.70282
0.3443359 | 0.2104647 |  | 85.77414
0.3445313 | 0.2257172 |  | 91.59778
0.3447266 | 0.2378385 |  | 96.115
0.3449219 | 0.2458177 |  | 99.16622
0.3451172 | 0.2498641 |  | 100.6344
0.3453125 | 0.2500987 |  | 100.5465
0.3455078 | 0.2462108 |  | 98.92456
0.3457031 | 0.2389416 |  | 95.82958
0.3458984 | 0.2281405 |  | 91.33094
0.3460938 | 0.2141682 |  | 85.46692
0.3462891 | 0.1981521 |  | 78.33448
0.3464844 | 0.1811799 |  | 70.04062
0.3466797 | 0.165683 |  | 60.60352
0.346875 | 0.1544033 |  | 50.23
0.3470703 | 0.1441397 |  | 39.2005
0.3472656 | 0.12635 |  | 27.59322
0.3474609 | 0.1009498 |  | 15.608456
0.3476562 | 0.07096714 |  | 3.486826
0.3478516 | 0.02948025 |  | -8.61362
0.3480469 | -0.01614033 |  | -20.58866
0.3482422 | -0.05225959 |  | -32.41524
0.3484375 | -0.08877009 |  | -43.8801
0.3486328 | -0.1250393 |  | -54.74784
0.3488281 | -0.1550314 |  | -64.80522
0.3490234 | -0.1854318 |  | -73.80694
0.3492188 | -0.211931 |  | -81.72826
0.3494141 | -0.2331578 |  | -88.52278
0.3496094 | -0.2505507 |  | -94.02492
0.3498047 | -0.2624626 |  | -98.08166
0.35 | -0.2701049 |  | -100.55784
0.3501953 | -0.2717317 |  | -101.44746
0.3503906 | -0.2700547 |  | -100.78952
0.3505859 | -0.2655895 |  | -98.59274
0.3507813 | -0.2565167 |  | -94.88222
0.3509766 | -0.2444069 |  | -89.70898
0.3511719 | -0.228011 |  | -83.18426
0.3513672 | -0.2079616 |  | -75.43948
0.3515625 | -0.1845409 |  | -66.5415
0.3517578 | -0.1587978 |  | -56.611
0.3519531 | -0.1317986 |  | -45.87608
0.3521484 | -0.1014277 |  | -34.4661
0.3523438 | -0.07041185 |  | -22.52196
0.3525391 | -0.03854626 |  | -10.245668
0.3527344 | -0.005180329 |  | 2.162744
0.3529297 | 0.02568751 |  | 14.400188
0.353125 | 0.05627862 |  | 26.31456
0.3533203 | 0.08658841 |  | 37.88218
0.3535156 | 0.114711 |  | 48.9534
0.3537109 | 0.1419535 |  | 59.37456
0.3539063 | 0.1664631 |  | 68.98326
0.3541016 | 0.1885191 |  | 77.58626
0.3542969 | 0.2083927 |  | 85.01034
0.3544922 | 0.2243657 |  | 91.13222
0.3546875 | 0.236848 |  | 95.82756
0.3548828 | 0.2453214 |  | 98.97944
0.3550781 | 0.2499562 |  | 100.63966
0.3552734 | 0.251197 |  | 100.87798
0.3554688 | 0.2484862 |  | 99.65056
0.3556641 | 0.2422896 |  | 96.93018
0.3558594 | 0.2327996 |  | 92.72766
0.3560547 | 0.2207988 |  | 87.11914
0.35625 | 0.2075497 |  | 80.21534
0.3564453 | 0.193569 |  | 72.0789
0.3566406 | 0.1798548 |  | 62.7796
0.3568359 | 0.1654083 |  | 52.54454
0.3570313 | 0.1484645 |  | 41.60716
0.3572266 | 0.1307303 |  | 30.11466
0.3574219 | 0.1081368 |  | 18.25239
0.3576172 | 0.07594565 |  | 6.131024
0.3578125 | 0.03555845 |  | -6.102972
0.3580078 | -0.01067559 |  | -18.217834
0.3582031 | -0.05079285 |  | -30.09422
0.3583984 | -0.08217659 |  | -41.59526
0.3585938 | -0.1158756 |  | -52.52646
0.3587891 | -0.1529336 |  | -62.7356
0.3589844 | -0.1860209 |  | -72.0905
0.3591797 | -0.209598 |  | -80.36428
0.359375 | -0.2311749 |  | -87.38272
0.3595703 | -0.2496246 |  | -93.13748
0.3597656 | -0.2594325 |  | -97.48184
0.3599609 | -0.2689298 |  | -100.26544
0.3601563 | -0.2723095 |  | -101.49104
0.3603516 | -0.2698004 |  | -101.1684
0.3605469 | -0.2675607 |  | -99.38214
0.3607422 | -0.2582141 |  | -96.10784
0.3609375 | -0.2456432 |  | -91.2568
0.3611328 | -0.2303537 |  | -84.93952
0.3613281 | -0.2098254 |  | -77.32602
0.3615234 | -0.1883906 |  | -68.52916
0.3617188 | -0.1635646 |  | -58.69444
0.3619141 | -0.1358063 |  | -48.09022
0.3621094 | -0.1060634 |  | -36.89004
0.3623047 | -0.07504383 |  | -25.16976
0.3625 | -0.04453853 |  | -13.067768
0.3626953 | -0.0124541 |  | -0.7458964
0.3628906 | 0.01895682 |  | 11.556244
0.3630859 | 0.04938951 |  | 23.62744
0.3632812 | 0.07993315 |  | 35.3433
0.3634766 | 0.1084431 |  | 46.57026
0.3636719 | 0.1356535 |  | 57.18054
0.3638672 | 0.1611254 |  | 66.98272
0.3640625 | 0.1839507 |  | 75.7651
0.3642578 | 0.2039793 |  | 83.3842
0.3644531 | 0.2206092 |  | 89.74812
0.3646484 | 0.2340626 |  | 94.7954
0.3648438 | 0.2437841 |  | 98.42282
0.3650391 | 0.2496289 |  | 100.51996
0.3652344 | 0.2514619 |  | 101.04932
0.3654297 | 0.249184 |  | 100.0395
0.365625 | 0.2432267 |  | 97.53524
0.3658203 | 0.2337321 |  | 93.60018
0.3660156 | 0.2213467 |  | 88.32146
0.3662109 | 0.2063199 |  | 81.71864
0.3664063 | 0.1906109 |  | 73.80782
0.3666016 | 0.1765804 |  | 64.72666
0.3667969 | 0.1638277 |  | 54.68154
0.3669922 | 0.1517105 |  | 43.9059
0.3671875 | 0.1352321 |  | 32.55596
0.3673828 | 0.1094557 |  | 20.76494
0.3675781 | 0.07409766 |  | 8.713034
0.3677734 | 0.03340366 |  | -3.472574
0.3679688 | -0.003696322 |  | -15.601826
0.3681641 | -0.04354466 |  | -27.47394
0.3683594 | -0.08332073 |  | -39.0506
0.3685547 | -0.1124263 |  | -50.19614
0.36875 | -0.1448983 |  | -60.6504
0.3689453 | -0.1767398 |  | -70.21028
0.3691406 | -0.200847 |  | -78.69846
0.3693359 | -0.2250409 |  | -85.98552
0.3695313 | -0.241742 |  | -91.96672
0.3697266 | -0.253919 |  | -96.56318
0.3699219 | -0.2653705 |  | -99.71376
0.3701172 | -0.2697481 |  | -101.31038
0.3703125 | -0.270745 |  | -101.2733
0.3705078 | -0.26812 |  | -99.62212
0.3707031 | -0.2605252 |  | -96.48312
0.3708984 | -0.2490028 |  | -91.93526
0.3710938 | -0.2328437 |  | -85.99646
0.3712891 | -0.213575 |  | -78.76566
0.3714844 | -0.1918722 |  | -70.289
0.3716797 | -0.1678206 |  | -60.63706
0.371875 | -0.1402833 |  | -50.05922
0.3720703 | -0.1112426 |  | -38.79892
0.3722656 | -0.08225498 |  | -27.05774
0.3724609 | -0.05074161 |  | -15.01949
0.3726563 | -0.01888374 |  | -2.842056
0.3728516 | 0.01239148 |  | 9.305744
0.3730469 | 0.04407918 |  | 21.3363
0.3732422 | 0.07427855 |  | 33.17226
0.3734375 | 0.103605 |  | 44.63688
0.3736328 | 0.1319228 |  | 55.50442
0.3738281 | 0.1575562 |  | 65.49532
0.3740234 | 0.1805273 |  | 74.357
0.3742188 | 0.2006521 |  | 82.00992
0.3744141 | 0.2177622 |  | 88.47708
0.3746094 | 0.2316689 |  | 93.74418
0.3748047 | 0.2420828 |  | 97.69152
0.375 | 0.2487052 |  | 100.1166
0.3751953 | 0.2511318 |  | 100.9142
0.3753906 | 0.2495701 |  | 100.1427
0.3755859 | 0.2442079 |  | 97.88924
0.3757813 | 0.2353344 |  | 94.23442
0.3759766 | 0.2233368 |  | 89.23014
0.3761719 | 0.2089279 |  | 82.88574
0.3763672 | 0.1938509 |  | 75.27606
0.3765625 | 0.1795202 |  | 66.4877
0.3767578 | 0.1681451 |  | 56.67148
0.3769531 | 0.1599561 |  | 46.05062
0.3771484 | 0.14694 |  | 34.7574
0.3773438 | 0.1246965 |  | 22.93732
0.3775391 | 0.09657715 |  | 10.795936
0.3777344 | 0.05861978 |  | -1.5040978
0.3779297 | 0.01328567 |  | -13.723878
0.378125 | -0.02825592 |  | -25.66818
0.3783203 | -0.06975353 |  | -37.25918
0.3785156 | -0.1119348 |  | -48.36064
0.3787109 | -0.1462876 |  | -58.86528
0.3789062 | -0.1763561 |  | -68.63176
0.3791016 | -0.2023856 |  | -77.36966
0.3792969 | -0.2231805 |  | -84.87546
0.3794922 | -0.2420401 |  | -91.10182
0.3796875 | -0.2548305 |  | -95.9659
0.3798828 | -0.2634427 |  | -99.31818
0.3800781 | -0.2695976 |  | -101.12524
0.3802734 | -0.270419 |  | -101.43476
0.3804688 | -0.2681834 |  | -100.19838
0.3806641 | -0.2612414 |  | -97.42074
0.3808594 | -0.2500467 |  | -93.15848
0.3810547 | -0.2365196 |  | -87.4374
0.38125 | -0.2177591 |  | -80.3749
0.3814453 | -0.19572 |  | -72.0896
0.3816406 | -0.1720322 |  | -62.6825
0.3818359 | -0.1454459 |  | -52.376
0.3820313 | -0.1170166 |  | -41.36914
0.3822266 | -0.08729474 |  | -29.7636
0.3824219 | -0.05675857 |  | -17.757808
0.3826172 | -0.02526042 |  | -5.557884
0.3828125 | 0.006619453 |  | 6.698122
0.3830078 | 0.0370498 |  | 18.801702
0.3832031 | 0.06718223 |  | 30.6407
0.3833984 | 0.0973122 |  | 42.13972
0.3835938 | 0.1254281 |  | 53.06802
0.3837891 | 0.1514004 |  | 63.22692
0.3839844 | 0.1752021 |  | 72.43214
0.3841797 | 0.1959453 |  | 80.46918
0.384375 | 0.2136878 |  | 87.25626
0.3845703 | 0.2283021 |  | 92.78106
0.3847656 | 0.2393298 |  | 96.97294
0.3849609 | 0.2468751 |  | 99.7363
0.3851563 | 0.250458 |  | 100.95348
0.3853516 | 0.2497598 |  | 100.54396
0.3855469 | 0.2452301 |  | 98.5632
0.3857422 | 0.237089 |  | 95.11412
0.3859375 | 0.2254866 |  | 90.28352
0.3861328 | 0.2106385 |  | 84.18368
0.3863281 | 0.1933258 |  | 76.85276
0.3865234 | 0.1739517 |  | 68.29082
0.3867188 | 0.1539509 |  | 58.59572
0.3869141 | 0.1345684 |  | 48.03088
0.3871094 | 0.1105347 |  | 36.91706
0.3873047 | 0.08392685 |  | 25.32702
0.3875 | 0.06674515 |  | 13.301764
0.3876953 | 0.05343737 |  | 1.0764484
0.3878906 | 0.02792772 |  | -11.1434
0.3880859 | -0.01324578 |  | -23.14456
0.3882813 | -0.05687832 |  | -34.8158
0.3884766 | -0.0913403 |  | -46.13562
0.3886719 | -0.1277071 |  | -56.87182
0.3888672 | -0.1627562 |  | -66.77834
0.3890625 | -0.1872404 |  | -75.67454
0.3892578 | -0.213792 |  | -83.39382
0.3894531 | -0.2351554 |  | -89.8819
0.3896484 | -0.2481971 |  | -95.01888
0.3898438 | -0.260816 |  | -98.6728
0.3900391 | -0.266896 |  | -100.84464
0.3902344 | -0.2700758 |  | -101.4868
0.3904297 | -0.2686815 |  | -100.52852
0.390625 | -0.2606625 |  | -98.0069
0.3908203 | -0.251303 |  | -93.98518
0.3910156 | -0.2376276 |  | -88.5721
0.3912109 | -0.221134 |  | -81.87114
0.3914063 | -0.2011243 |  | -73.90692
0.3916016 | -0.1770801 |  | -64.73708
0.3917969 | -0.1514664 |  | -54.53028
0.3919922 | -0.1226637 |  | -43.58224
0.3921875 | -0.09351123 |  | -32.13076
0.3923828 | -0.0631031 |  | -20.2574
0.3925781 | -0.03124557 |  | -8.073624
0.3927734 | -0.000621137 |  | 4.252094
0.3929688 | 0.03139797 |  | 16.513198
0.3931641 | 0.06269954 |  | 28.50506
0.3933594 | 0.091958 |  | 40.07536
0.3935547 | 0.1205511 |  | 51.06702
0.39375 | 0.1468167 |  | 61.31498
0.3939453 | 0.1710038 |  | 70.59872
0.3941406 | 0.1925563 |  | 78.81182
0.3943359 | 0.2109701 |  | 85.96478
0.3945312 | 0.2268482 |  | 91.9232
0.3947266 | 0.2390024 |  | 96.52098
0.3949219 | 0.2470727 |  | 99.56194
0.3951172 | 0.2510782 |  | 100.93334
0.3953125 | 0.2510334 |  | 100.7516
0.3955078 | 0.2472412 |  | 99.07754
0.3957031 | 0.2397974 |  | 95.96084
0.3958984 | 0.2291069 |  | 91.4713
0.3960938 | 0.2154377 |  | 85.61108
0.3962891 | 0.2005593 |  | 78.48458
0.3964844 | 0.1867866 |  | 70.14552
0.3966797 | 0.1753305 |  | 60.63526
0.396875 | 0.1667373 |  | 50.24176
0.3970703 | 0.1582786 |  | 39.21086
0.3972656 | 0.1429789 |  | 27.67352
0.3974609 | 0.1125838 |  | 15.826912
0.3976563 | 0.07034758 |  | 3.747012
0.3978516 | 0.02971537 |  | -8.427326
0.3980469 | -0.009789923 |  | -20.43316
0.3982422 | -0.05301375 |  | -32.20786
0.3984375 | -0.09040864 |  | -43.65632
0.3986328 | -0.1220894 |  | -54.53512
0.3988281 | -0.1581276 |  | -64.62604
0.3990234 | -0.1916104 |  | -73.70518
0.3992188 | -0.2149358 |  | -81.66974
0.3994141 | -0.2351542 |  | -88.49744
0.3996094 | -0.2513107 |  | -94.01858
0.3998047 | -0.2604418 |  | -98.01652