## EtaStar_Disp
η* 計算シート (変位入力版) Disp→Acc: a = -(2πf)²·d/1000
■ 入力パラメータ
サンプリング周波数 fs | 5120 | Hz | A列全体平均から自動算出
データ点数 N | 2048 | 点
加振周波数 f | 50 | Hz | 黄色: 加振周波数
粉体質量 m_p | 1.61 | g | 黄色: 粉体のみ(基準ジグなら 0)
容器質量 m_c | 2.1 | g | 黄色: 容器(ジグ)質量
合計質量 m_tot | 3.71 | g
角周波数 ω | 314.1593 | rad/s
■ 使い方
1. 「TimeData」シート: A列=時刻[s], B列=力[N], C列=変位[mm] を貼り付け
2. 黄色セルに 加振周波数 f, 粉体質量 m_p, 容器質量 m_c を入力
3. ★ η* の行に答えが自動表示
※ 加速度は a = -(2πf)²·d/1000 でシート内部換算
■ 計算式
D(f) = Σ d[n]·exp(-j2πf·t[n]) ※d はmm単位の生DFT
X(f) = -(2πf)²·D/1000 ※加速度DFT [m/s²]
Y(f) = Σ F[n]·exp(-j2πf·t[n]) ※力DFT
η* = -2π·Im(X*·Y) / (m_tot · ¦X¦²) ※論文式(2)
■ 計算結果
項目 | 値 | 単位 | 備考
Re(D) [変位DFT, mm単位] | 0
Im(D) [変位DFT, mm単位] | 0
Re(Y) [力DFT] | -0.006088312
Im(Y) [力DFT] | -0.05712409
Re(X) [加速度DFT = -ω²·D/1000] | 0
Im(X) | 0
¦X¦² (加速度パワー) | 0
Re(P_cross) = Re(X)·Re(Y)+Im(X)·Im(Y) | 0
Im(P_cross) = Re(X)·Im(Y)-Im(X)·Re(Y) | 0
A_disp (変位振幅) | 0 | mm
A_acc (加速度振幅) | 0 | m/s²
v_c,max (容器最大速度) | 0 | m/s
★ η* (Reduced Loss Factor) | #DIV/0! | - | 論文 式(2)
(検算) E_diss [J] | 0 | J
(検算) 基準KE ½·m_tot·v² [J] | 0 | J
(検算) E_diss / KE | #DIV/0! | - | η* と一致するはず

## EtaStar_Acc
η* 計算シート (加速度入力版) Acc 直接使用
■ 入力パラメータ
サンプリング周波数 fs | 5120 | Hz | A列全体平均から自動算出
データ点数 N | 2048 | 点
加振周波数 f | 200 | Hz | 黄色: 加振周波数
粉体質量 m_p | 0.677 | g | 黄色: 粉体のみ(基準ジグなら 0)
容器質量 m_c | 0.88 | g | 黄色: 容器(ジグ)質量
合計質量 m_tot | 1.557 | g
角周波数 ω | 1256.637 | rad/s
■ 使い方
1. 「TimeData」シート: A列=時刻[s], B列=力[N], D列=加速度[m/s²] を貼り付け
2. 黄色セルに 加振周波数 f, 粉体質量 m_p, 容器質量 m_c を入力
3. ★ η* の行に答えが自動表示
※ 加速度を直接使用(微分・変換なし)
■ 計算式
X(f) = Σ a[n]·exp(-j2πf·t[n]) ※加速度DFT [m/s²]
Y(f) = Σ F[n]·exp(-j2πf·t[n]) ※力DFT
η* = -2π·Im(X*·Y) / (m_tot · ¦X¦²) ※論文式(2)
■ 計算結果
項目 | 値 | 単位 | 備考
Re(Y) [力DFT] | -262.9084
Im(Y) [力DFT] | -89.71271
Re(X) [加速度DFT] | -93717.6
Im(X) [加速度DFT] | -42102.4
¦X¦² (加速度パワー) | 10555600061.2
Re(P_cross) = Re(X)·Re(Y)+Im(X)·Im(Y) | 28416265.0
Im(P_cross) = Re(X)·Im(Y)-Im(X)·Re(Y) | -2661414.8
A_acc (加速度振幅) | 100.3325 | m/s²
v_c,max (容器最大速度) | 0.07984204 | m/s
★ η* (Reduced Loss Factor) | 1.017468 | - | 論文 式(2)
(検算) E_diss [J] | 5.049435e-06 | J
(検算) 基準KE ½·m_tot·v² [J] | 4.962744e-06 | J
(検算) E_diss / KE | 1.017468 | - | η* と一致するはず

## TimeData
時刻 t [s] | 力 F [N] | 変位 d [mm] ← Disp版で使う | 加速度 a [m/s²] ← Acc版で使う
0 | -0.2577524 |  | -92.30214 | ← A: 時刻[s], B: 力[N] は両方で使用
0.0001953125 | -0.2251459 |  | -79.25777 | ← C: 変位[mm] → EtaStar_Disp シート
0.000390625 | -0.1796809 |  | -61.59377 | ← D: 加速度[m/s²] → EtaStar_Acc シート
0.0005859375 | -0.1227043 |  | -40.43994 | ※ どちらか片方のみ埋めればOK(使う方のシートで計算)
0.00078125 | -0.06052094 |  | -16.93252
0.0009765625 | 0.003650568 |  | 7.612701
0.001171875 | 0.0682788 |  | 31.65947
0.001367188 | 0.1276023 |  | 53.69167
0.0015625 | 0.1778004 |  | 72.45563
0.001757813 | 0.2166934 |  | 87.10025
0.001953125 | 0.2425188 |  | 96.8095
0.002148438 | 0.2543172 |  | 100.7566
0.00234375 | 0.2521631 |  | 98.4372
0.002539063 | 0.2389762 |  | 89.82585
0.002734375 | 0.2203531 |  | 75.74906
0.002929688 | 0.195072 |  | 57.42176
0.003125 | 0.1498988 |  | 35.91956
0.003320313 | 0.08207107 |  | 12.39025
0.003515625 | 0.005464104 |  | -11.95587
0.003710938 | -0.07042813 |  | -35.63233
0.00390625 | -0.1411419 |  | -57.11226
0.004101563 | -0.2012438 |  | -75.25689
0.004296875 | -0.2431298 |  | -89.12365
0.004492188 | -0.2666353 |  | -97.90736
0.0046875 | -0.2771964 |  | -100.8201
0.004882812 | -0.2696333 |  | -97.30557
0.005078125 | -0.2435536 |  | -87.58142
0.005273438 | -0.2049972 |  | -72.5455
0.00546875 | -0.1556328 |  | -53.34022
0.005664063 | -0.09783596 |  | -31.10636
0.005859375 | -0.03374844 |  | -7.056739
0.006054688 | 0.03079163 |  | 17.40502
0.00625 | 0.09251161 |  | 40.73752
0.006445313 | 0.1487496 |  | 61.55849
0.006640625 | 0.193751 |  | 78.81981
0.006835938 | 0.2282095 |  | 91.59852
0.00703125 | 0.248828 |  | 99.04277
0.007226563 | 0.2530382 |  | 100.4504
0.007421875 | 0.2445816 |  | 95.47912
0.007617188 | 0.22651 |  | 84.55063
0.0078125 | 0.2044747 |  | 68.70261
0.008007813 | 0.1731582 |  | 49.03616
0.008203125 | 0.122015 |  | 26.57236
0.008398437 | 0.05516457 |  | 2.496836
0.00859375 | -0.01949899 |  | -21.7581
0.008789062 | -0.09534748 |  | -44.65522
0.008984375 | -0.1652912 |  | -64.83396
0.009179688 | -0.2213565 |  | -81.29638
0.009375 | -0.255009 |  | -93.18434
0.009570313 | -0.2716797 |  | -99.68148
0.009765625 | -0.2754323 |  | -100.0907
0.009960938 | -0.2602015 |  | -94.11154
0.01015625 | -0.231255 |  | -82.22409
0.01035156 | -0.1897437 |  | -65.45704
0.01054688 | -0.1348081 |  | -44.91509
0.01074219 | -0.07450203 |  | -21.73392
0.0109375 | -0.01007999 |  | 2.736339
0.01113281 | 0.05499835 |  | 26.9554
0.01132813 | 0.1156105 |  | 49.42846
0.01152344 | 0.1686108 |  | 68.89758
0.01171875 | 0.2096201 |  | 84.43736
0.01191406 | 0.2383728 |  | 95.19374
0.01210938 | 0.2528362 |  | 100.3187
0.01230469 | 0.2532867 |  | 99.24579
0.0125 | 0.2434418 |  | 91.86101
0.01269531 | 0.225895 |  | 78.82456
0.01289063 | 0.2019936 |  | 61.28613
0.01308594 | 0.1640586 |  | 40.30777
0.01328125 | 0.1043248 |  | 17.02149
0.01347656 | 0.02524425 |  | -7.293245
0.01367188 | -0.06079634 |  | -31.21934
0.01386719 | -0.1346851 |  | -53.23682
0.0140625 | -0.193207 |  | -72.08579
0.01425781 | -0.2378881 |  | -86.83582
0.01445313 | -0.2642492 |  | -96.67088
0.01464844 | -0.2775497 |  | -100.7865
0.01484375 | -0.2737834 |  | -98.59836
0.01503906 | -0.2511549 |  | -90.09475
0.01523438 | -0.2166628 |  | -75.98343
0.01542969 | -0.1680565 |  | -57.49019
0.015625 | -0.109918 |  | -35.77204
0.01582031 | -0.0470523 |  | -11.97466
0.01601563 | 0.01852804 |  | 12.44961
0.01621094 | 0.08125217 |  | 36.09006
0.01640625 | 0.138588 |  | 57.57038
0.01660156 | 0.1862631 |  | 75.66358
0.01679687 | 0.222747 |  | 89.49657
0.01699219 | 0.2460637 |  | 98.1222
0.0171875 | 0.2537634 |  | 100.7801
0.01738281 | 0.2493196 |  | 97.17909
0.01757812 | 0.2369232 |  | 87.4561
0.01777344 | 0.2195334 |  | 72.4878
0.01796875 | 0.1887391 |  | 53.4167
0.01816406 | 0.1349585 |  | 31.29008
0.01835938 | 0.06371969 |  | 7.385802
0.01855469 | -0.0144556 |  | -16.90497
0.01875 | -0.09003322 |  | -40.15601
0.01894531 | -0.1571816 |  | -60.97733
0.01914063 | -0.2103938 |  | -78.31566
0.01933594 | -0.2476602 |  | -91.30393
0.01953125 | -0.2712285 |  | -99.01698
0.01972656 | -0.2775293 |  | -100.679
0.01992188 | -0.2660736 |  | -95.97478
0.02011719 | -0.2384015 |  | -85.1661
0.0203125 | -0.1966675 |  | -69.17421
0.02050781 | -0.1466958 |  | -49.22447
0.02070313 | -0.08786591 |  | -26.43926
0.02089844 | -0.02153286 |  | -2.183535
0.02109375 | 0.04390366 |  | 22.06886
0.02128906 | 0.1042157 |  | 45.00261
0.02148438 | 0.1586 |  | 65.23937
0.02167969 | 0.2029384 |  | 81.69035
0.021875 | 0.2335536 |  | 93.51981
0.02207031 | 0.2508755 |  | 99.80296
0.02226563 | 0.2540093 |  | 99.95588
0.02246094 | 0.244559 |  | 93.86748
0.02265625 | 0.2288573 |  | 81.95752
0.02285156 | 0.2088525 |  | 65.25805
0.02304688 | 0.1761384 |  | 44.84912
0.02324219 | 0.1178262 |  | 21.81725
0.0234375 | 0.03902183 |  | -2.473602
0.02363281 | -0.04095415 |  | -26.57804
0.02382813 | -0.1165657 |  | -49.05258
0.02402344 | -0.1833762 |  | -68.63053
0.02421875 | -0.2297684 |  | -84.30472
0.02441406 | -0.2592982 |  | -95.19283
0.02460938 | -0.2759141 |  | -100.493
0.02480469 | -0.2743306 |  | -99.55456
0.025 | -0.2571753 |  | -92.27538
0.02519531 | -0.2252467 |  | -79.24412
0.02539062 | -0.1781491 |  | -61.54522
0.02558594 | -0.1223405 |  | -40.39418
0.02578125 | -0.06028691 |  | -16.86774
0.02597656 | 0.005195156 |  | 7.669475
0.02617188 | 0.06889318 |  | 31.65104
0.02636719 | 0.1278425 |  | 53.67836
0.0265625 | 0.1777844 |  | 72.42387
0.02675781 | 0.2160249 |  | 86.97903
0.02695313 | 0.2417878 |  | 96.63324
0.02714844 | 0.2537558 |  | 100.551
0.02734375 | 0.2528054 |  | 98.23711
0.02753906 | 0.2415773 |  | 89.69425
0.02773438 | 0.2206567 |  | 75.64022
0.02792969 | 0.1878605 |  | 57.31881
0.028125 | 0.1399085 |  | 35.81264
0.02832031 | 0.07673999 |  | 12.21729
0.02851563 | 0.00346075 |  | -12.13316
0.02871094 | -0.07284767 |  | -35.77478
0.02890625 | -0.1441712 |  | -57.25173
0.02910156 | -0.201821 |  | -75.41855
0.02929688 | -0.2409091 |  | -89.30088
0.02949219 | -0.2659986 |  | -98.01673
0.0296875 | -0.2760694 |  | -100.8715
0.02988281 | -0.2673662 |  | -97.37871
0.03007813 | -0.2446065 |  | -87.69088
0.03027344 | -0.2062034 |  | -72.69195
0.03046875 | -0.1552107 |  | -53.52031
0.03066406 | -0.09755765 |  | -31.26441
0.03085938 | -0.03341898 |  | -7.123142
0.03105469 | 0.03092074 |  | 17.42013
0.03125 | 0.09292424 |  | 40.81179
0.03144531 | 0.149374 |  | 61.64736
0.03164062 | 0.1944142 |  | 78.86403
0.03183594 | 0.228381 |  | 91.61588
0.03203125 | 0.2488696 |  | 99.04877
0.03222656 | 0.2552053 |  | 100.4917
0.03242188 | 0.2491272 |  | 95.60836
0.03261719 | 0.2300117 |  | 84.72456
0.0328125 | 0.2006742 |  | 68.86475
0.03300781 | 0.1652997 |  | 49.12607
0.03320312 | 0.1208117 |  | 26.58299
0.03339844 | 0.05655208 |  | 2.547531
0.03359375 | -0.02204766 |  | -21.60707
0.03378906 | -0.09585527 |  | -44.53368
0.03398438 | -0.1644232 |  | -64.82896
0.03417969 | -0.2207329 |  | -81.34176
0.034375 | -0.252798 |  | -93.26623
0.03457031 | -0.2728501 |  | -99.77959
0.03476563 | -0.2770694 |  | -100.1478
0.03496094 | -0.2607613 |  | -94.13748
0.03515625 | -0.2327264 |  | -82.21726
0.03535156 | -0.1884611 |  | -65.40921
0.03554687 | -0.1340699 |  | -44.83604
0.03574219 | -0.07390492 |  | -21.62927
0.0359375 | -0.007998443 |  | 2.855631
0.03613281 | 0.05606092 |  | 27.0705
0.03632813 | 0.1174509 |  | 49.54352
0.03652344 | 0.1696237 |  | 69.06978
0.03671875 | 0.2100029 |  | 84.63242
0.03691406 | 0.2395968 |  | 95.34865
0.03710938 | 0.254243 |  | 100.483
0.03730469 | 0.2565666 |  | 99.41613
0.0375 | 0.2488368 |  | 92.05135
0.03769531 | 0.2362846 |  | 79.08811
0.03789063 | 0.2131113 |  | 61.55714
0.03808594 | 0.1603084 |  | 40.50377
0.03828125 | 0.08629977 |  | 17.13647
0.03847656 | 0.01352612 |  | -7.216437
0.03867188 | -0.05707333 |  | -31.14396
0.03886719 | -0.1303151 |  | -53.15415
0.0390625 | -0.1935542 |  | -72.03491
0.03925781 | -0.236607 |  | -86.85437
0.03945313 | -0.2642937 |  | -96.71497
0.03964844 | -0.2767719 |  | -100.8179
0.03984375 | -0.2723496 |  | -98.59525
0.04003906 | -0.250704 |  | -90.07676
0.04023438 | -0.2135306 |  | -76.0523
0.04042969 | -0.1664626 |  | -57.64855
0.040625 | -0.1100059 |  | -35.94299
0.04082031 | -0.04725309 |  | -12.10564
0.04101562 | 0.01719884 |  | 12.41243
0.04121094 | 0.08153302 |  | 36.12151
0.04140625 | 0.1385965 |  | 57.56748
0.04160156 | 0.1851948 |  | 75.5394
0.04179688 | 0.2220537 |  | 89.23308
0.04199219 | 0.2448654 |  | 97.76481
0.0421875 | 0.2528003 |  | 100.3726
0.04238281 | 0.247616 |  | 96.76884
0.04257813 | 0.2312876 |  | 87.05173
0.04277344 | 0.2102506 |  | 72.09928
0.04296875 | 0.1817853 |  | 53.14063
0.04316406 | 0.1323181 |  | 31.14327
0.04335938 | 0.06318062 |  | 7.296632
0.04355469 | -0.01144709 |  | -17.00096
0.04375 | -0.08548398 |  | -40.29336
0.04394531 | -0.1551467 |  | -61.11094
0.04414063 | -0.2112117 |  | -78.4072
0.04433594 | -0.2473057 |  | -91.35038
0.04453125 | -0.2692498 |  | -99.01296
0.04472656 | -0.2773581 |  | -100.6214
0.04492188 | -0.2644425 |  | -95.81893
0.04511719 | -0.2365484 |  | -84.8961
0.0453125 | -0.1966688 |  | -68.87664
0.04550781 | -0.1444386 |  | -48.99031
0.04570313 | -0.08485978 |  | -26.29748
0.04589844 | -0.02025378 |  | -2.05883
0.04609375 | 0.04415932 |  | 22.28111
0.04628906 | 0.1053147 |  | 45.25679
0.04648438 | 0.1595244 |  | 65.44642
0.04667969 | 0.2024329 |  | 81.87434
0.046875 | 0.2342527 |  | 93.66695
0.04707031 | 0.2512887 |  | 99.90063
0.04726563 | 0.2536441 |  | 100.0307
0.04746094 | 0.2440053 |  | 93.84179
0.04765625 | 0.2272816 |  | 81.83403
0.04785156 | 0.2098016 |  | 65.14019
0.04804688 | 0.1754539 |  | 44.77173
0.04824219 | 0.1092442 |  | 21.84458
0.0484375 | 0.0320835 |  | -2.355729
0.04863281 | -0.0405045 |  | -26.48342
0.04882812 | -0.1147852 |  | -48.98399
0.04902344 | -0.1801088 |  | -68.58953
0.04921875 | -0.2274422 |  | -84.33594
0.04941406 | -0.2596244 |  | -95.24629
0.04960938 | -0.2746837 |  | -100.5444
0.04980469 | -0.2753811 |  | -99.61818
0.05 | -0.2581353 |  | -92.32921
0.05019531 | -0.2225085 |  | -79.32909
0.05039063 | -0.1769225 |  | -61.64126
0.05058594 | -0.1220539 |  | -40.39777
0.05078125 | -0.0601639 |  | -16.82097
0.05097656 | 0.005455147 |  | 7.723597
0.05117188 | 0.06939241 |  | 31.72717
0.05136719 | 0.1271772 |  | 53.72635
0.0515625 | 0.1777139 |  | 72.50258
0.05175781 | 0.2162195 |  | 87.1489
0.05195313 | 0.2424011 |  | 96.8122
0.05214844 | 0.2546085 |  | 100.7088
0.05234375 | 0.2527649 |  | 98.37142
0.05253906 | 0.2419703 |  | 89.76006
0.05273438 | 0.2216802 |  | 75.64739
0.05292969 | 0.1893092 |  | 57.27302
0.053125 | 0.1390289 |  | 35.65619
0.05332031 | 0.07272396 |  | 11.97368
0.05351563 | 0.001102317 |  | -12.36951
0.05371094 | -0.07327709 |  | -35.98767
0.05390625 | -0.1442713 |  | -57.44327
0.05410156 | -0.2012374 |  | -75.5422
0.05429688 | -0.2413964 |  | -89.36343
0.05449219 | -0.266174 |  | -98.01362
0.0546875 | -0.2756726 |  | -100.7352
0.05488281 | -0.26795 |  | -97.18642
0.05507813 | -0.2434285 |  | -87.54343
0.05527344 | -0.2044946 |  | -72.55604
0.05546875 | -0.1537557 |  | -53.39903
0.05566406 | -0.09556957 |  | -31.15344
0.05585938 | -0.03324305 |  | -7.01506
0.05605469 | 0.03089255 |  | 17.48479
0.05625 | 0.09279494 |  | 40.86657
0.05644531 | 0.1483992 |  | 61.68142
0.05664062 | 0.1944043 |  | 78.8578
0.05683594 | 0.2284001 |  | 91.65582
0.05703125 | 0.2486571 |  | 99.11704
0.05722656 | 0.2537823 |  | 100.5485
0.05742188 | 0.2447418 |  | 95.67679
0.05761719 | 0.2252493 |  | 84.74909
0.0578125 | 0.2005592 |  | 68.82431
0.05800781 | 0.1688166 |  | 49.04242
0.05820313 | 0.1210055 |  | 26.46324
0.05839844 | 0.05981386 |  | 2.370569
0.05859375 | -0.01170503 |  | -21.87217
0.05878906 | -0.09294326 |  | -44.77443
0.05898438 | -0.1652544 |  | -64.97066
0.05917969 | -0.2195873 |  | -81.46377
0.059375 | -0.2557634 |  | -93.36494
0.05957031 | -0.2718174 |  | -99.81984
0.05976563 | -0.2757359 |  | -100.1485
0.05996094 | -0.2621303 |  | -94.08739
0.06015625 | -0.2300184 |  | -82.12132
0.06035156 | -0.1885207 |  | -65.3133
0.06054688 | -0.1347936 |  | -44.77629
0.06074219 | -0.07281022 |  | -21.60662
0.0609375 | -0.008368706 |  | 2.838257
0.06113281 | 0.05645759 |  | 27.05
0.06132813 | 0.1165374 |  | 49.50789
0.06152344 | 0.1682662 |  | 68.94324
0.06171875 | 0.2092955 |  | 84.47261
0.06191406 | 0.238344 |  | 95.18579
0.06210938 | 0.2527716 |  | 100.2606
0.06230469 | 0.2532153 |  | 99.1583
0.0625 | 0.2430885 |  | 91.71987
0.06269531 | 0.2235634 |  | 78.65827
0.06289063 | 0.1941196 |  | 61.13267
0.06308594 | 0.1495273 |  | 40.17884
0.06328125 | 0.08904536 |  | 16.92264
0.06347656 | 0.0210114 |  | -7.409069
0.06367188 | -0.05169651 |  | -31.29769
0.06386719 | -0.1255904 |  | -53.16135
0.0640625 | -0.1892939 |  | -71.88072
0.06425781 | -0.2355926 |  | -86.53987
0.06445312 | -0.2626296 |  | -96.33242
0.06464844 | -0.2745685 |  | -100.4632
0.06484375 | -0.2713579 |  | -98.24456
0.06503906 | -0.2493959 |  | -89.71327
0.06523437 | -0.214682 |  | -75.64748
0.06542969 | -0.1681537 |  | -57.20057
0.065625 | -0.1104448 |  | -35.5477
0.06582031 | -0.04688879 |  | -11.80231
0.06601563 | 0.01928791 |  | 12.63954
0.06621094 | 0.08095212 |  | 36.28619
0.06640625 | 0.1373666 |  | 57.72956
0.06660156 | 0.1869022 |  | 75.73862
0.06679688 | 0.2225185 |  | 89.41846
0.06699219 | 0.2452644 |  | 97.92396
0.0671875 | 0.2538818 |  | 100.5521
0.06738281 | 0.2477653 |  | 96.95311
0.06757813 | 0.2331081 |  | 87.24585
0.06777344 | 0.21423 |  | 72.26358
0.06796875 | 0.1889818 |  | 53.1584
0.06816406 | 0.1452248 |  | 31.0743
0.06835938 | 0.07470227 |  | 7.251544
0.06855469 | -0.009272314 |  | -17.01705
0.06875 | -0.08725813 |  | -40.31075
0.06894531 | -0.1571982 |  | -61.18909
0.06914062 | -0.2137815 |  | -78.51217
0.06933594 | -0.2491174 |  | -91.38792
0.06953125 | -0.2715518 |  | -98.94849
0.06972656 | -0.2779779 |  | -100.4385
0.06992188 | -0.2644469 |  | -95.60132
0.07011719 | -0.2370574 |  | -84.79431
0.0703125 | -0.1955748 |  | -68.89462
0.07050781 | -0.144959 |  | -49.06113
0.07070313 | -0.08696372 |  | -26.3556
0.07089844 | -0.0226568 |  | -2.002525
0.07109375 | 0.0420303 |  | 22.42137
0.07128906 | 0.1043803 |  | 45.38871
0.07148438 | 0.1589314 |  | 65.53157
0.07167969 | 0.2029392 |  | 81.81176
0.071875 | 0.2340356 |  | 93.48283
0.07207031 | 0.2507095 |  | 99.74513
0.07226562 | 0.2537843 |  | 99.92748
0.07246094 | 0.2426802 |  | 93.7923
0.07265625 | 0.2241082 |  | 81.82531
0.07285156 | 0.204168 |  | 65.08657
0.07304687 | 0.1749673 |  | 44.62874
0.07324219 | 0.1196698 |  | 21.63673
0.0734375 | 0.03923114 |  | -2.556755
0.07363281 | -0.04532508 |  | -26.61192
0.07382813 | -0.1204775 |  | -49.0356
0.07402344 | -0.1819033 |  | -68.56393
0.07421875 | -0.2283082 |  | -84.23538
0.07441406 | -0.2587111 |  | -95.12349
0.07460938 | -0.274218 |  | -100.4131
0.07480469 | -0.2746231 |  | -99.46918
0.075 | -0.2563259 |  | -92.17148
0.07519531 | -0.2233064 |  | -79.15
0.07539063 | -0.1780096 |  | -61.46774
0.07558594 | -0.1208123 |  | -40.2823
0.07578125 | -0.05852313 |  | -16.75508
0.07597656 | 0.005496722 |  | 7.764585
0.07617188 | 0.06846948 |  | 31.75572
0.07636719 | 0.1263453 |  | 53.76261
0.0765625 | 0.1771066 |  | 72.53572
0.07675781 | 0.2164816 |  | 87.16469
0.07695313 | 0.2421326 |  | 96.8089
0.07714844 | 0.2533624 |  | 100.6204
0.07734375 | 0.2499515 |  | 98.14129
0.07753906 | 0.2351567 |  | 89.48582
0.07773438 | 0.213357 |  | 75.44943
0.07792969 | 0.1872333 |  | 57.13085
0.078125 | 0.1475754 |  | 35.56358
0.07832031 | 0.08173203 |  | 11.94902
0.07851563 | 0.003346439 |  | -12.38671
0.07871094 | -0.07056374 |  | -35.98299
0.07890625 | -0.1417817 |  | -57.38818
0.07910156 | -0.2012647 |  | -75.49289
0.07929688 | -0.2417923 |  | -89.33931
0.07949219 | -0.2681557 |  | -98.05531
0.0796875 | -0.2768558 |  | -100.8947
0.07988281 | -0.2682264 |  | -97.36138
0.08007812 | -0.2449469 |  | -87.6206
0.08027344 | -0.2067 |  | -72.54519
0.08046875 | -0.1571675 |  | -53.32019
0.08066406 | -0.09804073 |  | -31.05399
0.08085938 | -0.03434974 |  | -6.916833
0.08105469 | 0.02969943 |  | 17.60258
0.08125 | 0.09372088 |  | 40.98673
0.08144531 | 0.1499113 |  | 61.84066
0.08164063 | 0.1948215 |  | 79.01767
0.08183594 | 0.2290571 |  | 91.69415
0.08203125 | 0.2486557 |  | 99.03623
0.08222656 | 0.2546247 |  | 100.3648
0.08242188 | 0.2491027 |  | 95.45028
0.08261719 | 0.2354271 |  | 84.54698
0.0828125 | 0.2168048 |  | 68.58594
0.08300781 | 0.1838435 |  | 48.78384
0.08320313 | 0.1256498 |  | 26.246
0.08339844 | 0.04800599 |  | 2.220881
0.08359375 | -0.0301343 |  | -21.96012
0.08378906 | -0.1028412 |  | -44.87997
0.08398438 | -0.1707401 |  | -65.11346
0.08417969 | -0.221177 |  | -81.58327
0.084375 | -0.2543239 |  | -93.41984
0.08457031 | -0.2743534 |  | -99.8356
0.08476563 | -0.2759314 |  | -100.1484
0.08496094 | -0.2618373 |  | -94.07855
0.08515625 | -0.231566 |  | -82.14094
0.08535156 | -0.1866659 |  | -65.30708
0.08554688 | -0.1334195 |  | -44.70352
0.08574219 | -0.07252415 |  | -21.51929
0.0859375 | -0.00807429 |  | 2.94958
0.08613281 | 0.0562721 |  | 27.1877
0.08632813 | 0.1168772 |  | 49.70082
0.08652344 | 0.1688578 |  | 69.16893
0.08671875 | 0.2101987 |  | 84.61956
0.08691406 | 0.2383791 |  | 95.30462
0.08710938 | 0.2530544 |  | 100.4223
0.08730469 | 0.254117 |  | 99.35965
0.0875 | 0.2432728 |  | 91.96142
0.08769531 | 0.2246281 |  | 78.86245
0.08789062 | 0.1957201 |  | 61.26094
0.08808594 | 0.1530285 |  | 40.22396
0.08828125 | 0.0959284 |  | 16.87655
0.08847656 | 0.02364087 |  | -7.447811
0.08867188 | -0.05598559 |  | -31.32863
0.08886719 | -0.1304724 |  | -53.28418
0.0890625 | -0.19256 |  | -72.10972
0.08925781 | -0.2356877 |  | -86.89211
0.08945313 | -0.261876 |  | -96.72664
0.08964844 | -0.2756966 |  | -100.7385
0.08984375 | -0.2718118 |  | -98.41346
0.09003906 | -0.2503202 |  | -89.89887
0.09023438 | -0.214543 |  | -75.91204
0.09042969 | -0.1667997 |  | -57.50252
0.090625 | -0.1117119 |  | -35.75371
0.09082031 | -0.04910091 |  | -11.85738
0.09101563 | 0.0167672 |  | 12.68631
0.09121094 | 0.07957668 |  | 36.37619
0.09140625 | 0.1381743 |  | 57.79799
0.09160156 | 0.1867343 |  | 75.74252
0.09179688 | 0.2223504 |  | 89.40082
0.09199219 | 0.2457411 |  | 97.97789
0.0921875 | 0.2541003 |  | 100.6758
0.09238281 | 0.2490865 |  | 97.07761
0.09257813 | 0.2354901 |  | 87.32893
0.09277344 | 0.2177389 |  | 72.29588
0.09296875 | 0.1913446 |  | 53.17047
0.09316406 | 0.1397008 |  | 31.05768
0.09335938 | 0.06337441 |  | 7.154154
0.09355469 | -0.01598326 |  | -17.20388
0.09375 | -0.08862728 |  | -40.54538
0.09394531 | -0.1561933 |  | -61.38151
0.09414063 | -0.2115944 |  | -78.61877
0.09433594 | -0.2480838 |  | -91.49836
0.09453125 | -0.2694598 |  | -99.15003
0.09472656 | -0.2754381 |  | -100.7031
0.09492188 | -0.2636952 |  | -95.81836
0.09511719 | -0.2376068 |  | -84.89167
0.0953125 | -0.1975379 |  | -68.90327
0.09550781 | -0.1464343 |  | -49.0116
0.09570312 | -0.08733343 |  | -26.2908
0.09589844 | -0.02159212 |  | -2.000112
0.09609375 | 0.04314644 |  | 22.36886
0.09628906 | 0.1044759 |  | 45.36286
0.09648438 | 0.1596522 |  | 65.60252
0.09667969 | 0.2025961 |  | 81.94877
0.096875 | 0.2340915 |  | 93.55714
0.09707031 | 0.2511664 |  | 99.65487
0.09726563 | 0.253218 |  | 99.70676
0.09746094 | 0.2442829 |  | 93.61849
0.09765625 | 0.2258621 |  | 81.77582
0.09785156 | 0.2029205 |  | 65.11119
0.09804688 | 0.1708321 |  | 44.69462
0.09824219 | 0.1151554 |  | 21.63705
0.0984375 | 0.03754114 |  | -2.650961
0.09863281 | -0.04419101 |  | -26.72575
0.09882813 | -0.1187281 |  | -49.17255
0.09902344 | -0.1807164 |  | -68.71
0.09921875 | -0.227776 |  | -84.37003
0.09941406 | -0.259709 |  | -95.21745
0.09960938 | -0.2744111 |  | -100.4288
0.09980469 | -0.2748498 |  | -99.45572
0.1 | -0.2579149 |  | -92.12579
0.1001953 | -0.2227852 |  | -79.02915
0.1003906 | -0.1782799 |  | -61.30226
0.1005859 | -0.1227757 |  | -40.0877
0.1007813 | -0.05911469 |  | -16.53713
0.1009766 | 0.004392086 |  | 7.993091
0.1011719 | 0.06837609 |  | 31.96852
0.1013672 | 0.1284741 |  | 53.90522
0.1015625 | 0.178134 |  | 72.62531
0.1017578 | 0.2169223 |  | 87.22915
0.1019531 | 0.2430757 |  | 96.84594
0.1021484 | 0.2544101 |  | 100.7173
0.1023438 | 0.2531242 |  | 98.34094
0.1025391 | 0.2429225 |  | 89.6722
0.1027344 | 0.2260148 |  | 75.52723
0.1029297 | 0.1958057 |  | 57.13535
0.103125 | 0.1414737 |  | 35.55494
0.1033203 | 0.07388866 |  | 11.95384
0.1035156 | 0.006047145 |  | -12.3506
0.1037109 | -0.07016025 |  | -35.96336
0.1039063 | -0.144707 |  | -57.42456
0.1041016 | -0.2011196 |  | -75.56585
0.1042969 | -0.2428672 |  | -89.3994
0.1044922 | -0.2679926 |  | -98.01846
0.1046875 | -0.2761564 |  | -100.7669
0.1048828 | -0.2697498 |  | -97.24214
0.1050781 | -0.2449138 |  | -87.58717
0.1052734 | -0.2055398 |  | -72.6172
0.1054688 | -0.1582382 |  | -53.40286
0.1056641 | -0.1015896 |  | -31.04257
0.1058594 | -0.03544048 |  | -6.875849
0.1060547 | 0.0302718 |  | 17.59302
0.10625 | 0.09179848 |  | 40.91264
0.1064453 | 0.149278 |  | 61.68292
0.1066406 | 0.1951128 |  | 78.87852
0.1068359 | 0.2289099 |  | 91.67591
0.1070313 | 0.2496306 |  | 99.07569
0.1072266 | 0.2551112 |  | 100.3811
0.1074219 | 0.2504188 |  | 95.38035
0.1076172 | 0.2362719 |  | 84.42399
0.1078125 | 0.213226 |  | 68.53135
0.1080078 | 0.1798703 |  | 48.78016
0.1082031 | 0.1262576 |  | 26.23897
0.1083984 | 0.0497528 |  | 2.207012
0.1085938 | -0.02965674 |  | -22.01245
0.1087891 | -0.1030686 |  | -44.94371
0.1089844 | -0.1737759 |  | -65.13472
0.1091797 | -0.2225713 |  | -81.59289
0.109375 | -0.2526442 |  | -93.4228
0.1095703 | -0.2748384 |  | -99.79145
0.1097656 | -0.2757056 |  | -100.0952
0.1099609 | -0.2607614 |  | -94.02261
0.1101563 | -0.232286 |  | -82.00355
0.1103516 | -0.188579 |  | -65.10072
0.1105469 | -0.1371605 |  | -44.46516
0.1107422 | -0.07392878 |  | -21.27799
0.1109375 | -0.006685686 |  | 3.111045
0.1111328 | 0.05642307 |  | 27.24256
0.1113281 | 0.1172411 |  | 49.6611
0.1115234 | 0.1690252 |  | 69.09503
0.1117188 | 0.209946 |  | 84.61698
0.1119141 | 0.2390487 |  | 95.33805
0.1121094 | 0.2533249 |  | 100.4258
0.1123047 | 0.2555595 |  | 99.34336
0.1125 | 0.2495419 |  | 91.90362
0.1126953 | 0.235952 |  | 78.77884
0.1128906 | 0.2021572 |  | 61.19569
0.1130859 | 0.1457382 |  | 40.18044
0.1132812 | 0.08721831 |  | 16.86302
0.1134766 | 0.02210909 |  | -7.402723
0.1136719 | -0.05863446 |  | -31.26047
0.1138672 | -0.131898 |  | -53.28208
0.1140625 | -0.1901723 |  | -72.19987
0.1142578 | -0.2364333 |  | -87.02585
0.1144531 | -0.2638179 |  | -96.8194
0.1146484 | -0.2758621 |  | -100.7971
0.1148438 | -0.2721867 |  | -98.49654
0.1150391 | -0.2518406 |  | -89.92579
0.1152344 | -0.2186535 |  | -75.84248
0.1154297 | -0.1711579 |  | -57.40277
0.115625 | -0.1131866 |  | -35.64673
0.1158203 | -0.04918459 |  | -11.71929
0.1160156 | 0.01854357 |  | 12.89903
0.1162109 | 0.08305993 |  | 36.6478
0.1164063 | 0.1394082 |  | 58.02953
0.1166016 | 0.1869803 |  | 75.87459
0.1167969 | 0.2234848 |  | 89.41884
0.1169922 | 0.2460398 |  | 97.88509
0.1171875 | 0.2566831 |  | 100.5329
0.1173828 | 0.257894 |  | 96.92563
0.1175781 | 0.2486742 |  | 87.15349
0.1177734 | 0.2238019 |  | 72.11248
0.1179688 | 0.1804099 |  | 53.04022
0.1181641 | 0.1270969 |  | 30.9634
0.1183594 | 0.06833014 |  | 7.034896
0.1185547 | -0.004380276 |  | -17.29338
0.11875 | -0.08787952 |  | -40.56698
0.1189453 | -0.160266 |  | -61.42453
0.1191406 | -0.2129292 |  | -78.72481
0.1193359 | -0.2508173 |  | -91.57673
0.1195313 | -0.2718023 |  | -99.12931
0.1197266 | -0.2776465 |  | -100.6721
0.1199219 | -0.2682887 |  | -95.87226
0.1201172 | -0.2414245 |  | -84.97035
0.1203125 | -0.2019271 |  | -68.92075
0.1205078 | -0.1498393 |  | -48.94088
0.1207031 | -0.08733679 |  | -26.13743
0.1208984 | -0.02148443 |  | -1.818776
0.1210938 | 0.04443242 |  | 22.51694
0.1212891 | 0.1062192 |  | 45.43708
0.1214844 | 0.1598435 |  | 65.58682
0.1216797 | 0.2032879 |  | 81.92154
0.121875 | 0.2345577 |  | 93.60182
0.1220703 | 0.2521401 |  | 99.74129
0.1222656 | 0.2569823 |  | 99.77129
0.1224609 | 0.2522137 |  | 93.57503
0.1226563 | 0.2379211 |  | 81.60513
0.1228516 | 0.2109967 |  | 64.93097
0.1230469 | 0.1670861 |  | 44.59557
0.1232422 | 0.1051551 |  | 21.61488
0.1234375 | 0.0334272 |  | -2.672956
0.1236328 | -0.04420271 |  | -26.78479
0.1238281 | -0.1225684 |  | -49.21723
0.1240234 | -0.1844543 |  | -68.69566
0.1242188 | -0.2277216 |  | -84.28343
0.1244141 | -0.2590118 |  | -95.11217
0.1246094 | -0.2745404 |  | -100.3508
0.1248047 | -0.274217 |  | -99.33047
0.125 | -0.258487 |  | -91.93277
0.1251953 | -0.2262677 |  | -78.84314
0.1253906 | -0.1810207 |  | -61.1706
0.1255859 | -0.1248317 |  | -39.99142
0.1257813 | -0.06150814 |  | -16.43514
0.1259766 | 0.004206816 |  | 8.09206
0.1261719 | 0.06919615 |  | 32.10381
0.1263672 | 0.1285036 |  | 54.11491
0.1265625 | 0.1787433 |  | 72.82302
0.1267578 | 0.2178838 |  | 87.35701
0.1269531 | 0.2432716 |  | 96.88522
0.1271484 | 0.2548659 |  | 100.6271
0.1273438 | 0.255499 |  | 98.19214
0.1275391 | 0.2479893 |  | 89.57314
0.1277344 | 0.2316355 |  | 75.46692
0.1279297 | 0.1988417 |  | 57.07969
0.128125 | 0.1469395 |  | 35.46198
0.1283203 | 0.08331452 |  | 11.81633
0.1285156 | 0.004513505 |  | -12.43847
0.1287109 | -0.08001385 |  | -36.0105
0.1289062 | -0.1476523 |  | -57.47009
0.1291016 | -0.2037383 |  | -75.54343
0.1292969 | -0.2452339 |  | -89.38311
0.1294922 | -0.2679331 |  | -98.06887
0.1296875 | -0.27926 |  | -100.7924
0.1298828 | -0.270663 |  | -97.23774
0.1300781 | -0.2468219 |  | -87.55513
0.1302734 | -0.2095801 |  | -72.51997
0.1304687 | -0.1575126 |  | -53.27173
0.1306641 | -0.1009812 |  | -30.90295
0.1308594 | -0.03689903 |  | -6.710069
0.1310547 | 0.0301345 |  | 17.78201
0.13125 | 0.09309998 |  | 41.11572
0.1314453 | 0.1501767 |  | 61.88063
0.1316406 | 0.1953235 |  | 79.01792
0.1318359 | 0.2298869 |  | 91.7505
0.1320313 | 0.2511374 |  | 99.12503
0.1322266 | 0.2599767 |  | 100.4447
0.1324219 | 0.2595102 |  | 95.46371
0.1326172 | 0.244455 |  | 84.48097
0.1328125 | 0.2141748 |  | 68.54865
0.1330078 | 0.1703574 |  | 48.78758
0.1332031 | 0.1170358 |  | 26.21842
0.1333984 | 0.04969508 |  | 2.111982
0.1335938 | -0.03209209 |  | -22.12936
0.1337891 | -0.1060671 |  | -45.01142
0.1339844 | -0.1686672 |  | -65.18585
0.1341797 | -0.2221081 |  | -81.66877
0.134375 | -0.2549545 |  | -93.52053
0.1345703 | -0.273037 |  | -99.83384
0.1347656 | -0.2760328 |  | -100.0286
0.1349609 | -0.2596928 |  | -93.89852
0.1351563 | -0.2305962 |  | -81.8922
0.1353516 | -0.1871929 |  | -65.11132
0.1355469 | -0.1337602 |  | -44.60258
0.1357422 | -0.07349623 |  | -21.41958
0.1359375 | -0.006989117 |  | 3.008142
0.1361328 | 0.05686072 |  | 27.23431
0.1363281 | 0.1167961 |  | 49.75487
0.1365234 | 0.1691771 |  | 69.17381
0.1367188 | 0.2096489 |  | 84.63157
0.1369141 | 0.2389651 |  | 95.30044
0.1371094 | 0.2532924 |  | 100.3229
0.1373047 | 0.2544028 |  | 99.16915
0.1375 | 0.2445811 |  | 91.70654
0.1376953 | 0.2238065 |  | 78.60491
0.1378906 | 0.193787 |  | 61.04833
0.1380859 | 0.1523919 |  | 40.08673
0.1382812 | 0.09409594 |  | 16.79636
0.1384766 | 0.01967737 |  | -7.52444
0.1386719 | -0.05295267 |  | -31.45642
0.1388672 | -0.1235284 |  | -53.49824
0.1390625 | -0.1933068 |  | -72.37041
0.1392578 | -0.2371193 |  | -87.12318
0.1394531 | -0.2627686 |  | -96.84057
0.1396484 | -0.2775747 |  | -100.7805
0.1398438 | -0.2698203 |  | -98.4884
0.1400391 | -0.2501676 |  | -89.92035
0.1402344 | -0.2160471 |  | -75.80094
0.1404297 | -0.1662543 |  | -57.28783
0.140625 | -0.110285 |  | -35.48324
0.1408203 | -0.0472674 |  | -11.59441
0.1410156 | 0.01797436 |  | 12.92808
0.1412109 | 0.08144183 |  | 36.58635
0.1414063 | 0.1387427 |  | 57.94739
0.1416016 | 0.1862912 |  | 75.8595
0.1417969 | 0.2232826 |  | 89.48387
0.1419922 | 0.245733 |  | 97.95041
0.1421875 | 0.2548099 |  | 100.5341
0.1423828 | 0.2503347 |  | 96.86912
0.1425781 | 0.2334129 |  | 87.08742
0.1427734 | 0.2096106 |  | 72.11506
0.1429688 | 0.1817155 |  | 53.0611
0.1431641 | 0.1402459 |  | 30.91964
0.1433594 | 0.06929399 |  | 6.994519
0.1435547 | -0.01327045 |  | -17.33751
0.14375 | -0.08659586 |  | -40.62761
0.1439453 | -0.1581364 |  | -61.40654
0.1441406 | -0.2133591 |  | -78.65132
0.1443359 | -0.2461241 |  | -91.47947
0.1445312 | -0.2710457 |  | -98.98522
0.1447266 | -0.2768765 |  | -100.5045
0.1449219 | -0.2630977 |  | -95.67975
0.1451172 | -0.2370976 |  | -84.75959
0.1453125 | -0.1949909 |  | -68.75013
0.1455078 | -0.1437802 |  | -48.84491
0.1457031 | -0.08538469 |  | -26.08609
0.1458984 | -0.02092126 |  | -1.756272
0.1460937 | 0.04359407 |  | 22.62519
0.1462891 | 0.1051493 |  | 45.57657
0.1464844 | 0.158766 |  | 65.70503
0.1466797 | 0.20294 |  | 81.99384
0.146875 | 0.2344223 |  | 93.66403
0.1470703 | 0.2512736 |  | 99.87192
0.1472656 | 0.2557441 |  | 99.97701
0.1474609 | 0.2477658 |  | 93.72428
0.1476563 | 0.2280204 |  | 81.62682
0.1478516 | 0.1960657 |  | 64.87799
0.1480469 | 0.1566181 |  | 44.51135
0.1482422 | 0.1068309 |  | 21.55212
0.1484375 | 0.03659694 |  | -2.706278
0.1486328 | -0.04048935 |  | -26.85791
0.1488281 | -0.1109852 |  | -49.3233
0.1490234 | -0.1751977 |  | -68.81594
0.1492188 | -0.2272439 |  | -84.45
0.1494141 | -0.2606887 |  | -95.29038
0.1496094 | -0.2753679 |  | -100.4994
0.1498047 | -0.2750698 |  | -99.50013
0.15 | -0.2580458 |  | -92.15862
0.1501953 | -0.2248712 |  | -79.11025
0.1503906 | -0.1802223 |  | -61.45928
0.1505859 | -0.1237193 |  | -40.2477
0.1507813 | -0.0607745 |  | -16.62514
0.1509766 | 0.00427681 |  | 7.945714
0.1511719 | 0.06957582 |  | 31.91324
0.1513672 | 0.1285508 |  | 53.79509
0.1515625 | 0.1782676 |  | 72.43311
0.1517578 | 0.2166666 |  | 86.99318
0.1519531 | 0.2425545 |  | 96.60494
0.1521484 | 0.2557826 |  | 100.5063
0.1523438 | 0.2567212 |  | 98.21113
0.1525391 | 0.2506179 |  | 89.63689
0.1527344 | 0.2357007 |  | 75.51494
0.1529297 | 0.1985103 |  | 57.10604
0.153125 | 0.1389811 |  | 35.52138
0.1533203 | 0.07331599 |  | 11.87095
0.1535156 | 0.00102364 |  | -12.48925
0.1537109 | -0.0780949 |  | -36.11119
0.1539063 | -0.1463711 |  | -57.53384
0.1541016 | -0.2017115 |  | -75.56899
0.1542969 | -0.2450338 |  | -89.37311
0.1544922 | -0.2685957 |  | -98.07283
0.1546875 | -0.2768355 |  | -100.8239
0.1548828 | -0.2707224 |  | -97.20824
0.1550781 | -0.2477901 |  | -87.43431
0.1552734 | -0.2106498 |  | -72.35063
0.1554688 | -0.1592124 |  | -53.1028
0.1556641 | -0.09923948 |  | -30.77515
0.1558594 | -0.03477455 |  | -6.62445
0.1560547 | 0.03239986 |  | 17.86865
0.15625 | 0.09515101 |  | 41.22387
0.1564453 | 0.1505033 |  | 62.01151
0.1566406 | 0.1960999 |  | 79.12119
0.1568359 | 0.2292421 |  | 91.72101
0.1570313 | 0.2493241 |  | 98.99377
0.1572266 | 0.2563705 |  | 100.3353
0.1574219 | 0.2532266 |  | 95.43475
0.1576172 | 0.2431826 |  | 84.46903
0.1578125 | 0.2236529 |  | 68.46645
0.1580078 | 0.1824084 |  | 48.71195
0.1582031 | 0.1179565 |  | 26.2114
0.1583984 | 0.04437039 |  | 2.133102
0.1585938 | -0.03309644 |  | -22.10571
0.1587891 | -0.1084084 |  | -45.04142
0.1589844 | -0.172106 |  | -65.26057
0.1591797 | -0.2215166 |  | -81.69994
0.159375 | -0.2541117 |  | -93.48252
0.1595703 | -0.2727506 |  | -99.7966
0.1597656 | -0.276783 |  | -100.0517
0.1599609 | -0.2622142 |  | -93.97821
0.1601562 | -0.2323138 |  | -81.98311
0.1603516 | -0.188404 |  | -65.08302
0.1605469 | -0.1347166 |  | -44.41406
0.1607422 | -0.07340331 |  | -21.16395
0.1609375 | -0.005853174 |  | 3.288516
0.1611328 | 0.05766025 |  | 27.45777
0.1613281 | 0.1166313 |  | 49.90566
0.1615234 | 0.1701463 |  | 69.36613
0.1617188 | 0.2105854 |  | 84.89035
0.1619141 | 0.2394602 |  | 95.6227
0.1621094 | 0.2550232 |  | 100.6602
0.1623047 | 0.2566754 |  | 99.39811
0.1625 | 0.2481379 |  | 91.81412
0.1626953 | 0.2259928 |  | 78.62403
0.1628906 | 0.1923699 |  | 61.00041
0.1630859 | 0.1521347 |  | 40.00947
0.1632813 | 0.09711342 |  | 16.71539
0.1634766 | 0.02138769 |  | -7.591506
0.1636719 | -0.0602578 |  | -31.50349
0.1638672 | -0.1315092 |  | -53.52799
0.1640625 | -0.1914841 |  | -72.3844
0.1642578 | -0.2367966 |  | -87.13123
0.1644531 | -0.2636851 |  | -96.88541
0.1646484 | -0.2764085 |  | -100.8564
0.1648438 | -0.272857 |  | -98.54006
0.1650391 | -0.2510627 |  | -89.95698
0.1652344 | -0.2156957 |  | -75.83327
0.1654297 | -0.1688806 |  | -57.2911
0.165625 | -0.1121967 |  | -35.45355
0.1658203 | -0.04867908 |  | -11.50657
0.1660156 | 0.01798617 |  | 13.07386
0.1662109 | 0.0824764 |  | 36.74509
0.1664063 | 0.1397076 |  | 58.10409
0.1666016 | 0.1871459 |  | 75.97893
0.1667969 | 0.2235932 |  | 89.58195
0.1669922 | 0.2466402 |  | 98.08849
0.1671875 | 0.2560037 |  | 100.6875
0.1673828 | 0.2547036 |  | 97.01497
0.1675781 | 0.2453311 |  | 87.19443
0.1677734 | 0.2241831 |  | 72.12582
0.1679688 | 0.1840718 |  | 53.01748
0.1681641 | 0.1317254 |  | 30.84005
0.1683594 | 0.06906635 |  | 6.875044
0.1685547 | -0.01122592 |  | -17.40939
0.16875 | -0.09091411 |  | -40.66387
0.1689453 | -0.1597985 |  | -61.46843
0.1691406 | -0.2152259 |  | -78.73434
0.1693359 | -0.2475958 |  | -91.62374
0.1695313 | -0.2708776 |  | -99.1973
0.1697266 | -0.2795541 |  | -100.7078
0.1699219 | -0.26614 |  | -95.81079
0.1701172 | -0.24112 |  | -84.81336
0.1703125 | -0.1980053 |  | -68.73601
0.1705078 | -0.1454129 |  | -48.81393
0.1707031 | -0.08689944 |  | -26.13856
0.1708984 | -0.0193322 |  | -1.87917
0.1710938 | 0.04453064 |  | 22.48782
0.1712891 | 0.1057483 |  | 45.47195
0.1714844 | 0.1604819 |  | 65.73116
0.1716797 | 0.2032387 |  | 82.14692
0.171875 | 0.2348787 |  | 93.83717
0.1720703 | 0.2509229 |  | 99.97811
0.1722656 | 0.2549787 |  | 100.0137
0.1724609 | 0.2494891 |  | 93.75283
0.1726563 | 0.2365754 |  | 81.60796
0.1728516 | 0.2116132 |  | 64.7639
0.1730469 | 0.1641863 |  | 44.37475
0.1732422 | 0.1005927 |  | 21.43338
0.1734375 | 0.02984169 |  | -2.778285
0.1736328 | -0.04241796 |  | -26.88555
0.1738281 | -0.1164971 |  | -49.39981
0.1740234 | -0.1843907 |  | -68.90667
0.1742188 | -0.2295284 |  | -84.46487
0.1744141 | -0.2589832 |  | -95.26368
0.1746094 | -0.2751883 |  | -100.4686
0.1748047 | -0.2722054 |  | -99.47582
0.175 | -0.2549215 |  | -92.13475
0.1751953 | -0.2223147 |  | -79.00044
0.1753906 | -0.1763985 |  | -61.20101
0.1755859 | -0.1218866 |  | -39.95767
0.1757812 | -0.06068141 |  | -16.38936
0.1759766 | 0.004253447 |  | 8.15733
0.1761719 | 0.06925531 |  | 32.14827
0.1763672 | 0.127954 |  | 54.11821
0.1765625 | 0.1785315 |  | 72.78767
0.1767578 | 0.2173547 |  | 87.27648
0.1769531 | 0.2417901 |  | 96.79947
0.1771484 | 0.2538375 |  | 100.5723
0.1773438 | 0.2515365 |  | 98.16365
0.1775391 | 0.2395743 |  | 89.58531
0.1777344 | 0.2205631 |  | 75.54531
0.1779297 | 0.1873989 |  | 57.14447
0.178125 | 0.1380835 |  | 35.45484
0.1783203 | 0.07666124 |  | 11.76548
0.1785156 | 0.006556301 |  | -12.5727
0.1787109 | -0.07149499 |  | -36.17226
0.1789063 | -0.144503 |  | -57.59327
0.1791016 | -0.200244 |  | -75.67704
0.1792969 | -0.2426139 |  | -89.40425
0.1794922 | -0.2670497 |  | -97.89123
0.1796875 | -0.2745194 |  | -100.4981
0.1798828 | -0.2689043 |  | -96.90013
0.1800781 | -0.2443281 |  | -87.28742
0.1802734 | -0.2063563 |  | -72.37956
0.1804688 | -0.1557142 |  | -53.25248
0.1806641 | -0.0938077 |  | -30.93234
0.1808594 | -0.03184688 |  | -6.673437
0.1810547 | 0.03106055 |  | 17.89166
0.18125 | 0.09412885 |  | 41.26343
0.1814453 | 0.15012 |  | 62.01472
0.1816406 | 0.1957084 |  | 79.05261
0.1818359 | 0.2286593 |  | 91.66918
0.1820313 | 0.2486806 |  | 99.00195
0.1822266 | 0.2545274 |  | 100.3483
0.1824219 | 0.2476432 |  | 95.41349
0.1826172 | 0.235089 |  | 84.46544
0.1828125 | 0.2190217 |  | 68.51355
0.1830078 | 0.1837303 |  | 48.70887
0.1832031 | 0.1153247 |  | 26.1266
0.1833984 | 0.04020202 |  | 1.991812
0.1835938 | -0.02476365 |  | -22.32552
0.1837891 | -0.09983201 |  | -45.2578
0.1839844 | -0.1710022 |  | -65.39544
0.1841797 | -0.2199547 |  | -81.7956
0.184375 | -0.2553704 |  | -93.61654
0.1845703 | -0.2738358 |  | -99.96903
0.1847656 | -0.2756571 |  | -100.1679
0.1849609 | -0.2615606 |  | -94.01503
0.1851563 | -0.2306654 |  | -81.95572
0.1853516 | -0.18826 |  | -65.00204
0.1855469 | -0.1338993 |  | -44.36906
0.1857422 | -0.07246376 |  | -21.17119
0.1859375 | -0.007940491 |  | 3.264623
0.1861328 | 0.05729386 |  | 27.42772
0.1863281 | 0.1169937 |  | 49.92978
0.1865234 | 0.1697176 |  | 69.40733
0.1867188 | 0.2109887 |  | 84.84431
0.1869141 | 0.2386659 |  | 95.45003
0.1871094 | 0.2537888 |  | 100.3851
0.1873047 | 0.2551693 |  | 99.1683
0.1875 | 0.2468096 |  | 91.69604
0.1876953 | 0.229022 |  | 78.5911
0.1878906 | 0.1959251 |  | 61.05695
0.1880859 | 0.1473822 |  | 40.02066
0.1882813 | 0.08869924 |  | 16.58774
0.1884766 | 0.0201662 |  | -7.790953
0.1886719 | -0.05735612 |  | -31.68925
0.1888672 | -0.1319195 |  | -53.58805
0.1890625 | -0.1923421 |  | -72.30858
0.1892578 | -0.2358507 |  | -87.01531
0.1894531 | -0.2630055 |  | -96.79871
0.1896484 | -0.274871 |  | -100.8095
0.1898438 | -0.2705295 |  | -98.47874
0.1900391 | -0.2494272 |  | -89.85903
0.1902344 | -0.2138813 |  | -75.71623
0.1904297 | -0.1668172 |  | -57.18261
0.190625 | -0.1101838 |  | -35.38814
0.1908203 | -0.04634899 |  | -11.46721
0.1910156 | 0.01934847 |  | 13.13178
0.1912109 | 0.08233894 |  | 36.85604
0.1914062 | 0.1401592 |  | 58.27959
0.1916016 | 0.1879442 |  | 76.19164
0.1917969 | 0.2232772 |  | 89.76434
0.1919922 | 0.2464176 |  | 98.21053
0.1921875 | 0.2549846 |  | 100.7763
0.1923828 | 0.2504932 |  | 97.0606
0.1925781 | 0.236484 |  | 87.18934
0.1927734 | 0.2131803 |  | 72.06182
0.1929688 | 0.1793793 |  | 52.84745
0.1931641 | 0.1287337 |  | 30.60338
0.1933594 | 0.06145627 |  | 6.609852
0.1935547 | -0.01075884 |  | -17.73501
0.19375 | -0.08458099 |  | -40.98406
0.1939453 | -0.1547317 |  | -61.71726
0.1941406 | -0.2098347 |  | -78.9116
0.1943359 | -0.2492904 |  | -91.72579
0.1945313 | -0.2721474 |  | -99.25686
0.1947266 | -0.2776254 |  | -100.7654
0.1949219 | -0.2671877 |  | -95.9006
0.1951172 | -0.238406 |  | -84.93934
0.1953125 | -0.195604 |  | -68.83374
0.1955078 | -0.1436702 |  | -48.79726
0.1957031 | -0.08404936 |  | -25.9691
0.1958984 | -0.02047738 |  | -1.658631
0.1960938 | 0.04513761 |  | 22.66687
0.1962891 | 0.1069825 |  | 45.57079
0.1964844 | 0.1597096 |  | 65.65415
0.1966797 | 0.2033174 |  | 81.9266
0.196875 | 0.2345505 |  | 93.58736
0.1970703 | 0.2525539 |  | 99.76836
0.1972656 | 0.2587601 |  | 99.8717
0.1974609 | 0.2532014 |  | 93.63818
0.1976563 | 0.2342418 |  | 81.55245
0.1978516 | 0.1986348 |  | 64.72965
0.1980469 | 0.1527156 |  | 44.23865
0.1982422 | 0.1017011 |  | 21.24914
0.1984375 | 0.03883735 |  | -2.957337
0.1986328 | -0.03834036 |  | -27.04968
0.1988281 | -0.117325 |  | -49.50336
0.1990234 | -0.1817996 |  | -68.99909
0.1992188 | -0.229584 |  | -84.55431
0.1994141 | -0.2607523 |  | -95.28792
0.1996094 | -0.2747405 |  | -100.4359
0.1998047 | -0.2746425 |  | -99.37855
0.2 | -0.2562888 |  | -91.96289
0.2001953 | -0.2223473 |  | -78.83308
0.2003906 | -0.1770629 |  | -61.08025
0.2005859 | -0.1200229 |  | -39.81906
0.2007813 | -0.05766816 |  | -16.22992
0.2009766 | 0.007515333 |  | 8.302333
0.2011719 | 0.07148568 |  | 32.25918
0.2013672 | 0.1287061 |  | 54.17091
0.2015625 | 0.1786557 |  | 72.87088
0.2017578 | 0.217061 |  | 87.4527
0.2019531 | 0.2427263 |  | 97.0211
0.2021484 | 0.2550368 |  | 100.7919
0.2023438 | 0.2532899 |  | 98.25478
0.2025391 | 0.2407153 |  | 89.44726
0.2027344 | 0.2161036 |  | 75.27506
0.2029297 | 0.1811987 |  | 56.91362
0.203125 | 0.1398474 |  | 35.30862
0.2033203 | 0.08338939 |  | 11.6413
0.2035156 | 0.00554667 |  | -12.69013
0.2037109 | -0.07452145 |  | -36.26475
0.2039063 | -0.142069 |  | -57.61167
0.2041016 | -0.2010935 |  | -75.62142
0.2042969 | -0.2432112 |  | -89.43248
0.2044922 | -0.2671371 |  | -98.07327
0.2046875 | -0.2776903 |  | -100.73
0.2048828 | -0.2684543 |  | -97.02645
0.2050781 | -0.244121 |  | -87.22286
0.2052734 | -0.2057976 |  | -72.16179
0.2054688 | -0.1544317 |  | -52.92399
0.2056641 | -0.09790967 |  | -30.63105
0.2058594 | -0.03400743 |  | -6.515802
0.2060547 | 0.03193407 |  | 17.96689
0.20625 | 0.09411053 |  | 41.27406
0.2064453 | 0.1509462 |  | 62.04506
0.2066406 | 0.1958123 |  | 79.19943
0.2068359 | 0.2293303 |  | 91.81075
0.2070312 | 0.2499314 |  | 99.06673
0.2072266 | 0.2559062 |  | 100.3496
0.2074219 | 0.2509011 |  | 95.33459
0.2076172 | 0.2360993 |  | 84.36528
0.2078125 | 0.2131176 |  | 68.42682
0.2080078 | 0.1761727 |  | 48.59824
0.2082031 | 0.1210494 |  | 26.00255
0.2083984 | 0.05175301 |  | 1.896791
0.2085938 | -0.02913456 |  | -22.35335
0.2087891 | -0.1068938 |  | -45.24506
0.2089844 | -0.1707802 |  | -65.41689
0.2091797 | -0.2221974 |  | -81.83296
0.209375 | -0.255144 |  | -93.62421
0.2095703 | -0.2725872 |  | -99.97031
0.2097656 | -0.2760037 |  | -100.1692
0.2099609 | -0.2609841 |  | -93.95704
0.2101563 | -0.2324946 |  | -81.84783
0.2103516 | -0.1896228 |  | -64.91887
0.2105469 | -0.1347313 |  | -44.29447
0.2107422 | -0.07404878 |  | -21.11567
0.2109375 | -0.008094219 |  | 3.297673
0.2111328 | 0.05746597 |  | 27.48033
0.2113281 | 0.1179159 |  | 49.92459
0.2115234 | 0.1702518 |  | 69.35374
0.2117188 | 0.2106422 |  | 84.81097
0.2119141 | 0.2388477 |  | 95.40236
0.2121094 | 0.2535816 |  | 100.3513
0.2123047 | 0.2548806 |  | 99.15881
0.2125 | 0.2466052 |  | 91.69211
0.2126953 | 0.2321333 |  | 78.57314
0.2128906 | 0.206829 |  | 60.96409
0.2130859 | 0.1585867 |  | 39.88208
0.2132813 | 0.08915616 |  | 16.51001
0.2134766 | 0.01390776 |  | -7.778035
0.2136719 | -0.06301527 |  | -31.65368
0.2138672 | -0.1368826 |  | -53.59387
0.2140625 | -0.1930863 |  | -72.38025
0.2142578 | -0.2343823 |  | -87.11148
0.2144531 | -0.2647514 |  | -96.82978
0.2146484 | -0.2764891 |  | -100.7608
0.2148438 | -0.2718665 |  | -98.33931
0.2150391 | -0.2510591 |  | -89.62642
0.2152344 | -0.2142347 |  | -75.49679
0.2154297 | -0.1662379 |  | -57.04104
0.215625 | -0.108504 |  | -35.31192
0.2158203 | -0.0463596 |  | -11.48458
0.2160156 | 0.01858113 |  | 13.02774
0.2162109 | 0.08249915 |  | 36.7094
0.2164063 | 0.1387848 |  | 58.08566
0.2166016 | 0.1871539 |  | 75.99607
0.2167969 | 0.2232351 |  | 89.61525
0.2169922 | 0.245675 |  | 98.05434
0.2171875 | 0.2549587 |  | 100.6075
0.2173828 | 0.2507453 |  | 96.91396
0.2175781 | 0.2378785 |  | 87.05355
0.2177734 | 0.2163565 |  | 71.94261
0.2179688 | 0.1831108 |  | 52.75607
0.2181641 | 0.1332196 |  | 30.59165
0.2183594 | 0.06667481 |  | 6.743145
0.2185547 | -0.0081959 |  | -17.47639
0.21875 | -0.08778249 |  | -40.6972
0.2189453 | -0.1591129 |  | -61.52862
0.2191406 | -0.2115127 |  | -78.81459
0.2193359 | -0.2501535 |  | -91.59648
0.2195313 | -0.2713747 |  | -99.09349
0.2197266 | -0.2766691 |  | -100.5883
0.2199219 | -0.2678485 |  | -95.65239
0.2201172 | -0.238959 |  | -84.64233
0.2203125 | -0.1982368 |  | -68.5222
0.2205078 | -0.1475562 |  | -48.48509
0.2207031 | -0.08503457 |  | -25.7429
0.2208984 | -0.01945854 |  | -1.510965
0.2210938 | 0.04512483 |  | 22.8213
0.2212891 | 0.1063747 |  | 45.76843
0.2214844 | 0.1606579 |  | 65.92739
0.2216797 | 0.2040652 |  | 82.22667
0.221875 | 0.2349976 |  | 93.85443
0.2220703 | 0.2535586 |  | 99.96701
0.2222656 | 0.2585304 |  | 99.98931
0.2224609 | 0.2521991 |  | 93.71984
0.2226562 | 0.2349072 |  | 81.59217
0.2228516 | 0.2060731 |  | 64.78833
0.2230469 | 0.1635245 |  | 44.36006
0.2232422 | 0.1078636 |  | 21.29547
0.2234375 | 0.03952442 |  | -3.00265
0.2236328 | -0.04559331 |  | -27.10381
0.2238281 | -0.1238234 |  | -49.54201
0.2240234 | -0.181636 |  | -68.99343
0.2242188 | -0.2306763 |  | -84.54947
0.2244141 | -0.2608556 |  | -95.34956
0.2246094 | -0.2746121 |  | -100.5152
0.2248047 | -0.276238 |  | -99.41849
0.225 | -0.2575413 |  | -91.97906
0.2251953 | -0.2256888 |  | -78.84947
0.2253906 | -0.1806267 |  | -61.12748
0.2255859 | -0.1240413 |  | -39.90242
0.2257813 | -0.06077548 |  | -16.28776
0.2259766 | 0.00645522 |  | 8.289198
0.2261719 | 0.06934602 |  | 32.28428
0.2263672 | 0.1288016 |  | 54.23035
0.2265625 | 0.1797899 |  | 72.87063
0.2267578 | 0.2171911 |  | 87.3573
0.2269531 | 0.2435858 |  | 96.8711
0.2271484 | 0.2554713 |  | 100.5975
0.2273438 | 0.2552477 |  | 98.14135
0.2275391 | 0.2467117 |  | 89.49475
0.2277344 | 0.2320632 |  | 75.33821
0.2279297 | 0.2036873 |  | 56.88965
0.228125 | 0.1436529 |  | 35.20676
0.2283203 | 0.06655692 |  | 11.50867
0.2285156 | -0.003764511 |  | -12.76982
0.2287109 | -0.07361463 |  | -36.29704
0.2289063 | -0.142884 |  | -57.66991
0.2291016 | -0.2027888 |  | -75.69881
0.2292969 | -0.2459759 |  | -89.47799
0.2294922 | -0.2675286 |  | -98.08443
0.2296875 | -0.277177 |  | -100.7655
0.2298828 | -0.2704588 |  | -97.13519
0.2300781 | -0.2448894 |  | -87.34877
0.2302734 | -0.2096326 |  | -72.22619
0.2304688 | -0.1580066 |  | -52.96748
0.2306641 | -0.09591975 |  | -30.68094
0.2308594 | -0.03255105 |  | -6.543774
0.2310547 | 0.03282922 |  | 17.94894
0.23125 | 0.09504189 |  | 41.34003
0.2314453 | 0.1512881 |  | 62.22601
0.2316406 | 0.1963127 |  | 79.40374
0.2318359 | 0.2291815 |  | 92.00324
0.2320313 | 0.2501329 |  | 99.15286
0.2322266 | 0.2564172 |  | 100.2645
0.2324219 | 0.252991 |  | 95.17893
0.2326172 | 0.2394142 |  | 84.26035
0.2328125 | 0.2137197 |  | 68.47022
0.2330078 | 0.1735405 |  | 48.70195
0.2332031 | 0.1145662 |  | 25.96295
0.2333984 | 0.0420314 |  | 1.721852
0.2335938 | -0.03561743 |  | -22.52255
0.2337891 | -0.1071959 |  | -45.33557
0.2339844 | -0.1689719 |  | -65.46811
0.2341797 | -0.2206913 |  | -81.90591
0.234375 | -0.2548666 |  | -93.73365
0.2345703 | -0.273572 |  | -100.0869
0.2347656 | -0.2760694 |  | -100.2312
0.2349609 | -0.2605199 |  | -94.00201
0.2351563 | -0.2319747 |  | -81.91928
0.2353516 | -0.188175 |  | -64.98104
0.2355469 | -0.1330158 |  | -44.33752
0.2357422 | -0.07156235 |  | -21.11023
0.2359375 | -0.005461428 |  | 3.31922
0.2361328 | 0.05780676 |  | 27.46178
0.2363281 | 0.1172491 |  | 49.89283
0.2365234 | 0.1698594 |  | 69.30651
0.2367188 | 0.2101098 |  | 84.76478
0.2369141 | 0.2386808 |  | 95.3572
0.2371094 | 0.2530486 |  | 100.2466
0.2373047 | 0.2543172 |  | 98.95792
0.2375 | 0.2456727 |  | 91.41849
0.2376953 | 0.2262772 |  | 78.32151
0.2378906 | 0.1989418 |  | 60.73459
0.2380859 | 0.1620372 |  | 39.65459
0.2382812 | 0.1013255 |  | 16.30941
0.2384766 | 0.01604339 |  | -7.95844
0.2386719 | -0.06403708 |  | -31.77937
0.2388672 | -0.1287334 |  | -53.68635
0.2390625 | -0.1931385 |  | -72.44311
0.2392578 | -0.2404843 |  | -87.09343
0.2394531 | -0.2637716 |  | -96.77814
0.2396484 | -0.2785316 |  | -100.7092
0.2398438 | -0.2744498 |  | -98.32906
0.2400391 | -0.2518911 |  | -89.68148
0.2402344 | -0.2170485 |  | -75.52242
0.2404297 | -0.166672 |  | -56.95821
0.240625 | -0.1089263 |  | -35.12236
0.2408203 | -0.04537006 |  | -11.25576
0.2410156 | 0.02033846 |  | 13.22119
0.2412109 | 0.0827861 |  | 36.84223
0.2414063 | 0.1407545 |  | 58.20299
0.2416016 | 0.1876817 |  | 76.15943
0.2417969 | 0.2237297 |  | 89.77987
0.2419922 | 0.2479012 |  | 98.17075
0.2421875 | 0.2581832 |  | 100.6396
0.2423828 | 0.2567163 |  | 96.8077
0.2425781 | 0.2429774 |  | 86.90465
0.2427734 | 0.2189481 |  | 71.87692
0.2429688 | 0.1827197 |  | 52.76619
0.2431641 | 0.129749 |  | 30.59138
0.2433594 | 0.0612768 |  | 6.644456
0.2435547 | -0.01647007 |  | -17.64901
0.24375 | -0.09350487 |  | -40.82796
0.2439453 | -0.1609715 |  | -61.53994
0.2441406 | -0.2132729 |  | -78.77881
0.2443359 | -0.2497159 |  | -91.63978
0.2445313 | -0.271293 |  | -99.15201
0.2447266 | -0.276727 |  | -100.5869
0.2449219 | -0.2653975 |  | -95.65242
0.2451172 | -0.2382537 |  | -84.65201
0.2453125 | -0.1967481 |  | -68.58777
0.2455078 | -0.1432952 |  | -48.65893
0.2457031 | -0.08325811 |  | -25.89269
0.2458984 | -0.01980668 |  | -1.540224
0.2460938 | 0.04560245 |  | 22.88045
0.2462891 | 0.1070966 |  | 45.87368
0.2464844 | 0.1605611 |  | 66.02358
0.2466797 | 0.2036427 |  | 82.27752
0.246875 | 0.2342188 |  | 93.84858
0.2470703 | 0.251903 |  | 99.9234
0.2472656 | 0.2562037 |  | 99.92418
0.2474609 | 0.2495046 |  | 93.68899
0.2476563 | 0.2322497 |  | 81.62651
0.2478516 | 0.2019733 |  | 64.76943
0.2480469 | 0.1586853 |  | 44.21862
0.2482422 | 0.1007294 |  | 21.09682
0.2484375 | 0.03024737 |  | -3.198704
0.2486328 | -0.04234887 |  | -27.28008
0.2488281 | -0.1117669 |  | -49.7011
0.2490234 | -0.1777542 |  | -69.10761
0.2492188 | -0.2303062 |  | -84.63138
0.2494141 | -0.2599705 |  | -95.43906
0.2496094 | -0.2740995 |  | -100.5974
0.2498047 | -0.2752117 |  | -99.50453
0.25 | -0.2565479 |  | -92.02038
0.2501953 | -0.223033 |  | -78.79947
0.2503906 | -0.179281 |  | -61.08642
0.2505859 | -0.1243982 |  | -39.90151
0.2507813 | -0.06118902 |  | -16.32268
0.2509766 | 0.005344206 |  | 8.190956
0.2511719 | 0.07007752 |  | 32.20796
0.2513672 | 0.1298534 |  | 54.21657
0.2515625 | 0.1798268 |  | 72.85767
0.2517578 | 0.2173103 |  | 87.33063
0.2519531 | 0.2430629 |  | 96.81465
0.2521484 | 0.2547427 |  | 100.5058
0.2523438 | 0.2534391 |  | 98.01956
0.2525391 | 0.243433 |  | 89.34248
0.2527344 | 0.2273745 |  | 75.18654
0.2529297 | 0.1994352 |  | 56.75126
0.253125 | 0.1467742 |  | 35.11462
0.2533203 | 0.07467659 |  | 11.46068
0.2535156 | -0.001760322 |  | -12.85146
0.2537109 | -0.07797619 |  | -36.39651
0.2539062 | -0.147479 |  | -57.71261
0.2541016 | -0.202777 |  | -75.68465
0.2542969 | -0.2429454 |  | -89.43969
0.2544922 | -0.2678036 |  | -98.04151
0.2546875 | -0.2764667 |  | -100.7127
0.2548828 | -0.2676272 |  | -97.01843
0.2550781 | -0.2423835 |  | -87.16336
0.2552734 | -0.2053578 |  | -72.07286
0.2554688 | -0.1560511 |  | -52.84318
0.2556641 | -0.09550714 |  | -30.51002
0.2558594 | -0.03260617 |  | -6.372934
0.2560547 | 0.03132872 |  | 18.06631
0.25625 | 0.0950989 |  | 41.38336
0.2564453 | 0.1502986 |  | 62.14368
0.2566406 | 0.1955466 |  | 79.22321
0.2568359 | 0.2294679 |  | 91.83887
0.2570312 | 0.2487193 |  | 99.07186
0.2572266 | 0.2543396 |  | 100.3119
0.2574219 | 0.247327 |  | 95.3927
0.2576172 | 0.2320919 |  | 84.50248
0.2578125 | 0.2103964 |  | 68.58374
0.2580078 | 0.1733305 |  | 48.73277
0.2582031 | 0.115543 |  | 25.95256
0.2583984 | 0.04579171 |  | 1.677792
0.2585938 | -0.02890931 |  | -22.57399
0.2587891 | -0.1043517 |  | -45.39723
0.2589844 | -0.1688209 |  | -65.47893
0.2591797 | -0.2191266 |  | -81.84324
0.259375 | -0.2552765 |  | -93.64808
0.2595703 | -0.2739071 |  | -100.0313
0.2597656 | -0.2768971 |  | -100.2782
0.2599609 | -0.2619503 |  | -94.06783
0.2601563 | -0.2298012 |  | -81.87686
0.2603516 | -0.1859225 |  | -64.88733
0.2605469 | -0.1321327 |  | -44.24969
0.2607422 | -0.07126188 |  | -21.02362
0.2609375 | -0.006128506 |  | 3.416959
0.2611328 | 0.05806035 |  | 27.5986
0.2613281 | 0.1178296 |  | 50.04201
0.2615234 | 0.1703279 |  | 69.41267
0.2617188 | 0.2104491 |  | 84.81053
0.2619141 | 0.2386036 |  | 95.38381
0.2621094 | 0.253176 |  | 100.3017
0.2623047 | 0.2538832 |  | 99.0928
0.2625 | 0.2462844 |  | 91.64619
0.2626953 | 0.2314071 |  | 78.5211
0.2628906 | 0.2024654 |  | 60.84437
0.2630859 | 0.1535391 |  | 39.7084
0.2632813 | 0.09131625 |  | 16.29473
0.2634766 | 0.01941251 |  | -8.023755
0.2636719 | -0.0592751 |  | -31.84157
0.2638672 | -0.1322694 |  | -53.69113
0.2640625 | -0.1933587 |  | -72.41667
0.2642578 | -0.2370965 |  | -87.12582
0.2644531 | -0.2639039 |  | -96.82138
0.2646484 | -0.2765923 |  | -100.7025
0.2648437 | -0.2709134 |  | -98.29006
0.2650391 | -0.2497026 |  | -89.59906
0.2652344 | -0.2147783 |  | -75.43365
0.2654297 | -0.1670961 |  | -56.9123
0.265625 | -0.1099152 |  | -35.08494
0.2658203 | -0.04643725 |  | -11.17563
0.2660156 | 0.0181193 |  | 13.35911
0.2662109 | 0.08262374 |  | 37.00673
0.2664063 | 0.1409592 |  | 58.33535
0.2666016 | 0.1876618 |  | 76.23616
0.2667969 | 0.22383 |  | 89.84041
0.2669922 | 0.2468653 |  | 98.25475
0.2671875 | 0.2562613 |  | 100.7635
0.2673828 | 0.2534981 |  | 96.98179
0.2675781 | 0.2408014 |  | 87.08365
0.2677734 | 0.2179649 |  | 71.98242
0.2679688 | 0.1799252 |  | 52.80384
0.2681641 | 0.1280507 |  | 30.64586
0.2683594 | 0.06339194 |  | 6.751676
0.2685547 | -0.01146411 |  | -17.56418
0.26875 | -0.08592752 |  | -40.80535
0.2689453 | -0.1564412 |  | -61.52626
0.2691406 | -0.2132579 |  | -78.69525
0.2693359 | -0.2481266 |  | -91.39582
0.2695312 | -0.2699282 |  | -98.78327
0.2697266 | -0.2763723 |  | -100.2447
0.2699219 | -0.2641006 |  | -95.35399
0.2701172 | -0.2379878 |  | -84.36519
0.2703125 | -0.1964104 |  | -68.32613
0.2705078 | -0.1423077 |  | -48.32805
0.2707031 | -0.08111538 |  | -25.45875
0.2708984 | -0.01668502 |  | -1.114668
0.2710938 | 0.04715198 |  | 23.24779
0.2712891 | 0.1081957 |  | 46.13547
0.2714844 | 0.1612335 |  | 66.13874
0.2716797 | 0.2037918 |  | 82.30031
0.271875 | 0.2345479 |  | 93.81585
0.2720703 | 0.2510454 |  | 99.88324
0.2722656 | 0.2540452 |  | 99.91381
0.2724609 | 0.2442947 |  | 93.64041
0.2726562 | 0.2266719 |  | 81.57173
0.2728516 | 0.2033457 |  | 64.78755
0.2730469 | 0.1634226 |  | 44.29097
0.2732422 | 0.1022619 |  | 21.20546
0.2734375 | 0.03184252 |  | -3.123584
0.2736328 | -0.0417423 |  | -27.25379
0.2738281 | -0.1168126 |  | -49.68154
0.2740234 | -0.1814658 |  | -69.16302
0.2742188 | -0.2285529 |  | -84.71767
0.2744141 | -0.258827 |  | -95.42708
0.2746094 | -0.2744827 |  | -100.4787
0.2748047 | -0.2737657 |  | -99.26802
0.275 | -0.2547257 |  | -91.7194
0.2751953 | -0.2221273 |  | -78.54745
0.2753906 | -0.1760021 |  | -60.86289
0.2755859 | -0.1190724 |  | -39.68192
0.2757813 | -0.05809793 |  | -16.13847
0.2759766 | 0.006546357 |  | 8.375579
0.2761719 | 0.07076123 |  | 32.37481
0.2763672 | 0.1288926 |  | 54.30355
0.2765625 | 0.1790524 |  | 72.96157
0.2767578 | 0.2178842 |  | 87.51937
0.2769531 | 0.2430587 |  | 97.06736
0.2771484 | 0.2547315 |  | 100.8288
0.2773438 | 0.2527666 |  | 98.32377
0.2775391 | 0.2387453 |  | 89.57088
0.2777344 | 0.2177686 |  | 75.3761
0.2779297 | 0.1910732 |  | 56.8523
0.278125 | 0.1471672 |  | 35.12186
0.2783203 | 0.0791878 |  | 11.44714
0.2785156 | 0.003252001 |  | -12.87714
0.2787109 | -0.07017696 |  | -36.44535
0.2789063 | -0.1431992 |  | -57.82654
0.2791016 | -0.2037511 |  | -75.90962
0.2792969 | -0.2438959 |  | -89.73226
0.2794922 | -0.2686114 |  | -98.35947
0.2796875 | -0.2771984 |  | -101.0307
0.2798828 | -0.2685119 |  | -97.32075
0.2800781 | -0.2436469 |  | -87.40522
0.2802734 | -0.2045928 |  | -72.16415
0.2804687 | -0.1543755 |  | -52.84365
0.2806641 | -0.09505174 |  | -30.53699
0.2808594 | -0.03152692 |  | -6.402283
0.2810547 | 0.03228661 |  | 18.08424
0.28125 | 0.09454985 |  | 41.46758
0.2814453 | 0.1503799 |  | 62.28535
0.2816406 | 0.1955958 |  | 79.33579
0.2818359 | 0.2286881 |  | 91.84434
0.2820313 | 0.2481611 |  | 99.00494
0.2822266 | 0.2529871 |  | 100.2108
0.2824219 | 0.2448725 |  | 95.24044
0.2826172 | 0.2280249 |  | 84.33233
0.2828125 | 0.2042497 |  | 68.42022
0.2830078 | 0.1703466 |  | 48.56676
0.2832031 | 0.1211213 |  | 25.85998
0.2833984 | 0.05357568 |  | 1.717915
0.2835938 | -0.02508368 |  | -22.44168
0.2837891 | -0.1000355 |  | -45.21431
0.2839844 | -0.1670095 |  | -65.29399
0.2841797 | -0.2220456 |  | -81.69651
0.284375 | -0.2548726 |  | -93.51179
0.2845703 | -0.2714111 |  | -99.82
0.2847656 | -0.275143 |  | -99.92937
0.2849609 | -0.2590487 |  | -93.64642
0.2851562 | -0.2285057 |  | -81.46629
0.2853516 | -0.1862937 |  | -64.49509
0.2855469 | -0.131672 |  | -43.92041
0.2857422 | -0.07104004 |  | -20.78519
0.2859375 | -0.006808647 |  | 3.613107
0.2861328 | 0.05814617 |  | 27.79362
0.2863281 | 0.1180226 |  | 50.25016
0.2865234 | 0.1697656 |  | 69.61047
0.2867188 | 0.2106998 |  | 84.94057
0.2869141 | 0.2390531 |  | 95.43676
0.2871094 | 0.2538646 |  | 100.3457
0.2873047 | 0.2557324 |  | 99.15601
0.2875 | 0.2459374 |  | 91.72258
0.2876953 | 0.2221866 |  | 78.60799
0.2878906 | 0.1880223 |  | 60.85965
0.2880859 | 0.1511033 |  | 39.59475
0.2882812 | 0.09892392 |  | 16.08601
0.2884766 | 0.02245345 |  | -8.314167
0.2886719 | -0.05742881 |  | -32.19456
0.2888672 | -0.1305398 |  | -54.06516
0.2890625 | -0.1938436 |  | -72.79519
0.2892578 | -0.2367658 |  | -87.48223
0.2894531 | -0.2646495 |  | -97.13698
0.2896484 | -0.2776909 |  | -100.9759
0.2898438 | -0.2720709 |  | -98.50465
0.2900391 | -0.2514428 |  | -89.76742
0.2902344 | -0.2155929 |  | -75.59126
0.2904297 | -0.1672581 |  | -57.08503
0.290625 | -0.1086009 |  | -35.28997
0.2908203 | -0.04564317 |  | -11.40097
0.2910156 | 0.01817551 |  | 13.17023
0.2912109 | 0.0830429 |  | 36.94138
0.2914063 | 0.1397252 |  | 58.40277
0.2916016 | 0.1874082 |  | 76.30689
0.2917969 | 0.2242365 |  | 89.74752
0.2919922 | 0.2451575 |  | 97.93541
0.2921875 | 0.2536727 |  | 100.2908
0.2923828 | 0.2487486 |  | 96.49053
0.2925781 | 0.2348807 |  | 86.62497
0.2927734 | 0.2150672 |  | 71.5045
0.2929688 | 0.182843 |  | 52.31201
0.2931641 | 0.1339988 |  | 30.14371
0.2933594 | 0.06451918 |  | 6.232066
0.2935547 | -0.01486496 |  | -18.02871
0.29375 | -0.08937105 |  | -41.24682
0.2939453 | -0.1585511 |  | -62.00758
0.2941406 | -0.2153707 |  | -79.16236
0.2943359 | -0.2509459 |  | -91.85425
0.2945313 | -0.2704147 |  | -99.27261
0.2947266 | -0.27684 |  | -100.7306
0.2949219 | -0.2654113 |  | -95.81541
0.2951172 | -0.2372021 |  | -84.77487
0.2953125 | -0.1952552 |  | -68.65808
0.2955078 | -0.1421997 |  | -48.66726
0.2957031 | -0.08310537 |  | -25.86799
0.2958984 | -0.01927213 |  | -1.561731
0.2960937 | 0.04513593 |  | 22.77763
0.2962891 | 0.1053791 |  | 45.69381
0.2964844 | 0.1597843 |  | 65.78522
0.2966797 | 0.2031877 |  | 82.05031
0.296875 | 0.2337606 |  | 93.68198
0.2970703 | 0.2507289 |  | 99.78349
0.2972656 | 0.2525829 |  | 99.77862
0.2974609 | 0.2419125 |  | 93.49497
0.2976563 | 0.222347 |  | 81.34239
0.2978516 | 0.1974003 |  | 64.44053
0.2980469 | 0.1616761 |  | 43.93802
0.2982422 | 0.1053267 |  | 20.91168
0.2984375 | 0.03259008 |  | -3.335972
0.2986328 | -0.04328466 |  | -27.42869
0.2988281 | -0.1161052 |  | -49.84019
0.2990234 | -0.1806383 |  | -69.22601
0.2992188 | -0.2283778 |  | -84.69686
0.2994141 | -0.2593316 |  | -95.37827
0.2996094 | -0.2742704 |  | -100.4537
0.2998047 | -0.2731757 |  | -99.33126
0.3 | -0.2568151 |  | -91.84947
0.3001953 | -0.2233203 |  | -78.64777
0.3003906 | -0.1764559 |  | -60.84009
0.3005859 | -0.1205317 |  | -39.53893
0.3007812 | -0.05847056 |  | -15.90606
0.3009766 | 0.007035932 |  | 8.633516
0.3011719 | 0.07209214 |  | 32.55107
0.3013672 | 0.1298861 |  | 54.39789
0.3015625 | 0.1791975 |  | 72.96475
0.3017578 | 0.2178986 |  | 87.41947
0.3019531 | 0.2428284 |  | 96.90962
0.3021484 | 0.2546694 |  | 100.621
0.3023438 | 0.2534038 |  | 98.1127
0.3025391 | 0.2424728 |  | 89.34956
0.3027344 | 0.2241105 |  | 75.13362
0.3029297 | 0.195445 |  | 56.70638
0.303125 | 0.1510611 |  | 35.08292
0.3033203 | 0.08545073 |  | 11.43033
0.3035156 | 0.003776506 |  | -12.91369
0.3037109 | -0.07836167 |  | -36.52208
0.3039063 | -0.1483276 |  | -57.87805
0.3041016 | -0.2039943 |  | -75.8589
0.3042969 | -0.244601 |  | -89.59626
0.3044922 | -0.2679062 |  | -98.12843
0.3046875 | -0.2762401 |  | -100.7184
0.3048828 | -0.2684636 |  | -97.01601
0.3050781 | -0.2433299 |  | -87.19217
0.3052734 | -0.2047607 |  | -72.09318
0.3054688 | -0.1541441 |  | -52.84079
0.3056641 | -0.09536368 |  | -30.527
0.3058594 | -0.03348763 |  | -6.372987
0.3060547 | 0.03176111 |  | 18.16095
0.30625 | 0.09538188 |  | 41.56443
0.3064453 | 0.1503762 |  | 62.38874
0.3066406 | 0.1959807 |  | 79.48758
0.3068359 | 0.2293823 |  | 92.03846
0.3070313 | 0.2486635 |  | 99.1745
0.3072266 | 0.254089 |  | 100.266
0.3074219 | 0.2451932 |  | 95.17258
0.3076172 | 0.2263246 |  | 84.22484
0.3078125 | 0.2019252 |  | 68.35535
0.3080078 | 0.1695628 |  | 48.53623
0.3082031 | 0.1223141 |  | 25.80549
0.3083984 | 0.05441304 |  | 1.653598
0.3085938 | -0.02963712 |  | -22.53069
0.3087891 | -0.1075832 |  | -45.37434
0.3089844 | -0.1691771 |  | -65.48035
0.3091797 | -0.22059 |  | -81.88541
0.309375 | -0.2541239 |  | -93.66858
0.3095703 | -0.2720506 |  | -99.95255
0.3097656 | -0.2764536 |  | -100.1503
0.3099609 | -0.2598169 |  | -93.92195
0.3101563 | -0.2302467 |  | -81.74783
0.3103516 | -0.187406 |  | -64.77642
0.3105469 | -0.1321615 |  | -44.08057
0.3107422 | -0.07178257 |  | -20.7954
0.3109375 | -0.005628701 |  | 3.649761
0.3111328 | 0.05854469 |  | 27.8021
0.3113281 | 0.1182512 |  | 50.22072
0.3115234 | 0.1711086 |  | 69.59648
0.3117188 | 0.210663 |  | 84.9828
0.3119141 | 0.2392799 |  | 95.51428
0.3121094 | 0.2537712 |  | 100.3756
0.3123047 | 0.2544135 |  | 99.08399
0.3125 | 0.2456541 |  | 91.52852
0.3126953 | 0.2275607 |  | 78.30544
0.3128906 | 0.1997082 |  | 60.62314
0.3130859 | 0.1555472 |  | 39.57833
0.3132813 | 0.09401701 |  | 16.20035
0.3134766 | 0.02178726 |  | -8.196318
0.3136719 | -0.05613893 |  | -32.13035
0.3138672 | -0.1320255 |  | -54.08783
0.3140625 | -0.1944901 |  | -72.79267
0.3142578 | -0.2381439 |  | -87.36726
0.3144531 | -0.2656562 |  | -97.01805
0.3146484 | -0.276641 |  | -100.9128
0.3148438 | -0.2709512 |  | -98.47126
0.3150391 | -0.2500643 |  | -89.73604
0.3152344 | -0.2135276 |  | -75.52035
0.3154297 | -0.1647613 |  | -56.96664
0.315625 | -0.1082096 |  | -35.10953
0.3158203 | -0.04665999 |  | -11.14653
0.3160156 | 0.01810166 |  | 13.41445
0.3162109 | 0.08205247 |  | 37.07292
0.3164062 | 0.1393196 |  | 58.42862
0.3166016 | 0.1878718 |  | 76.34019
0.3167969 | 0.2242794 |  | 89.95267
0.3169922 | 0.2464504 |  | 98.36148
0.3171875 | 0.2554204 |  | 100.8011
0.3173828 | 0.2514992 |  | 96.93478
0.3175781 | 0.2390174 |  | 86.96928
0.3177734 | 0.2164896 |  | 71.8333
0.3179688 | 0.1772275 |  | 52.70475
0.3181641 | 0.1248757 |  | 30.59826
0.3183594 | 0.06055168 |  | 6.672437
0.3185547 | -0.01610917 |  | -17.66881
0.31875 | -0.09016075 |  | -40.93286
0.3189453 | -0.155827 |  | -61.7094
0.3191406 | -0.2113951 |  | -78.92349
0.3193359 | -0.2475379 |  | -91.72915
0.3195313 | -0.2701922 |  | -99.20113
0.3197266 | -0.2772573 |  | -100.5483
0.3199219 | -0.2639696 |  | -95.5084
0.3201172 | -0.2379207 |  | -84.43478
0.3203125 | -0.1967652 |  | -68.26881
0.3205078 | -0.1442084 |  | -48.20884
0.3207031 | -0.08468528 |  | -25.38967
0.3208984 | -0.01743835 |  | -1.076081
0.3210938 | 0.04782616 |  | 23.2558
0.3212891 | 0.107445 |  | 46.09151
0.3214844 | 0.1614172 |  | 66.11047
0.3216797 | 0.2043864 |  | 82.34494
0.321875 | 0.2346295 |  | 93.97192
0.3220703 | 0.2518832 |  | 100.113
0.3222656 | 0.2559902 |  | 100.1005
0.3224609 | 0.2494847 |  | 93.72236
0.3226563 | 0.2358608 |  | 81.48692
0.3228516 | 0.2116877 |  | 64.58522
0.3230469 | 0.1656409 |  | 44.13604
0.3232422 | 0.09989312 |  | 21.16109
0.3234375 | 0.02975525 |  | -3.076591
0.3236328 | -0.04393603 |  | -27.20342
0.3238281 | -0.118594 |  | -49.69355
0.3240234 | -0.1804759 |  | -69.21475
0.3242188 | -0.229232 |  | -84.77544
0.3244141 | -0.2614609 |  | -95.46069
0.3246094 | -0.2750567 |  | -100.5236
0.3248047 | -0.2755235 |  | -99.36381
0.325 | -0.2575721 |  | -91.84736
0.3251953 | -0.2233866 |  | -78.6177
0.3253906 | -0.176726 |  | -60.76289
0.3255859 | -0.1194408 |  | -39.45689
0.3257813 | -0.05882238 |  | -15.86089
0.3259766 | 0.006409265 |  | 8.670421
0.3261719 | 0.07180175 |  | 32.64324
0.3263672 | 0.1299098 |  | 54.5645
0.3265625 | 0.180068 |  | 73.1516
0.3267578 | 0.2182529 |  | 87.57368
0.3269531 | 0.2431865 |  | 97.01358
0.3271484 | 0.2544461 |  | 100.69
0.3273438 | 0.252002 |  | 98.14305
0.3275391 | 0.2419163 |  | 89.33984
0.3277344 | 0.2283845 |  | 75.10871
0.3279297 | 0.2028276 |  | 56.66975
0.328125 | 0.1487313 |  | 35.08541
0.3283203 | 0.07178358 |  | 11.48977
0.3285156 | -0.003638433 |  | -12.87077
0.3287109 | -0.07489438 |  | -36.5283
0.3289063 | -0.146482 |  | -57.94214
0.3291016 | -0.2045916 |  | -75.96528
0.3292969 | -0.2436308 |  | -89.69381
0.3294922 | -0.2686946 |  | -98.23016
0.3296875 | -0.2779336 |  | -100.8393
0.3298828 | -0.2692878 |  | -97.10726
0.3300781 | -0.243922 |  | -87.17022
0.3302734 | -0.2051226 |  | -71.93962
0.3304688 | -0.1551246 |  | -52.62182
0.3306641 | -0.09487732 |  | -30.23305
0.3308594 | -0.03046317 |  | -6.061692
0.3310547 | 0.03362422 |  | 18.37532
0.33125 | 0.09547737 |  | 41.67289
0.3314453 | 0.150438 |  | 62.38903
0.3316406 | 0.1960097 |  | 79.43975
0.3318359 | 0.2295708 |  | 92.0216
0.3320312 | 0.2493944 |  | 99.25318
0.3322266 | 0.2571086 |  | 100.5326
0.3324219 | 0.2528896 |  | 95.50377
0.3326172 | 0.2362396 |  | 84.38597
0.3328125 | 0.206025 |  | 68.29041
0.3330078 | 0.1652717 |  | 48.37453
0.3332031 | 0.1147807 |  | 25.69159
0.3333984 | 0.0471512 |  | 1.587719
0.3335938 | -0.02878374 |  | -22.58343
0.3337891 | -0.09944432 |  | -45.41987
0.3339844 | -0.1669372 |  | -65.55314
0.3341797 | -0.2216429 |  | -81.97591
0.334375 | -0.2544474 |  | -93.74214
0.3345703 | -0.2728543 |  | -99.93893
0.3347656 | -0.2747686 |  | -99.99921
0.3349609 | -0.2586838 |  | -93.76594
0.3351563 | -0.2294526 |  | -81.66918
0.3353516 | -0.1866551 |  | -64.70752
0.3355469 | -0.1331605 |  | -44.0255
0.3357422 | -0.07232908 |  | -20.73947
0.3359375 | -0.006840559 |  | 3.766525
0.3361328 | 0.05826056 |  | 27.91457
0.3363281 | 0.1185429 |  | 50.23116
0.3365234 | 0.1700251 |  | 69.45044
0.3367188 | 0.2105579 |  | 84.73632
0.3369141 | 0.2387873 |  | 95.30623
0.3371094 | 0.253667 |  | 100.2546
0.3373047 | 0.2553026 |  | 99.00494
0.3375 | 0.2456515 |  | 91.41579
0.3376953 | 0.2278021 |  | 78.15865
0.3378906 | 0.1986095 |  | 60.47063
0.3380859 | 0.150523 |  | 39.41566
0.3382813 | 0.0849503 |  | 16.09253
0.3384766 | 0.01343284 |  | -8.252079
0.3386719 | -0.05729574 |  | -32.15352
0.3388672 | -0.1290385 |  | -54.04698
0.3390625 | -0.1930301 |  | -72.75525
0.3392578 | -0.237118 |  | -87.33695
0.3394531 | -0.2647066 |  | -96.94094
0.3396484 | -0.2769661 |  | -100.8181
0.3398438 | -0.2720009 |  | -98.39893
0.3400391 | -0.2511178 |  | -89.72277
0.3402344 | -0.2141813 |  | -75.54101
0.3404297 | -0.1667611 |  | -56.94758
0.340625 | -0.1099913 |  | -35.05437
0.3408203 | -0.04418146 |  | -11.09709
0.3410156 | 0.02121097 |  | 13.467
0.3412109 | 0.08308379 |  | 37.13601
0.3414063 | 0.1407047 |  | 58.4405
0.3416016 | 0.1881698 |  | 76.24443
0.3417969 | 0.2232572 |  | 89.76431
0.3419922 | 0.2458054 |  | 98.1234
0.3421875 | 0.2541625 |  | 100.5525
0.3423828 | 0.2500939 |  | 96.71994
0.3425781 | 0.2379511 |  | 86.80689
0.3427734 | 0.2180403 |  | 71.7017
0.3429688 | 0.1866322 |  | 52.53849
0.3431641 | 0.1358954 |  | 30.3474
0.3433594 | 0.06393387 |  | 6.379714
0.3435547 | -0.01815124 |  | -17.96901
0.34375 | -0.09624863 |  | -41.26016
0.3439453 | -0.1592441 |  | -62.03142
0.3441406 | -0.2113752 |  | -79.17701
0.3443359 | -0.2506682 |  | -91.86085
0.3445313 | -0.2694982 |  | -99.23261
0.3447266 | -0.2772111 |  | -100.6333
0.3449219 | -0.2675136 |  | -95.71824
0.3451172 | -0.237994 |  | -84.69277
0.3453125 | -0.1982532 |  | -68.5373
0.3455078 | -0.145274 |  | -48.45267
0.3457031 | -0.08502925 |  | -25.54837
0.3458984 | -0.02129277 |  | -1.157628
0.3460938 | 0.04540043 |  | 23.22964
0.3462891 | 0.107137 |  | 46.12044
0.3464844 | 0.1609117 |  | 66.15267
0.3466797 | 0.2043226 |  | 82.33752
0.346875 | 0.235122 |  | 93.83833
0.3470703 | 0.2518414 |  | 99.82962
0.3472656 | 0.2554818 |  | 99.74135
0.3474609 | 0.2491197 |  | 93.37896
0.3476562 | 0.2340759 |  | 81.21142
0.3478516 | 0.2098231 |  | 64.33695
0.3480469 | 0.1686463 |  | 43.85623
0.3482422 | 0.1062223 |  | 20.82556
0.3484375 | 0.03201101 |  | -3.469928
0.3486328 | -0.04531246 |  | -27.55996
0.3488281 | -0.1207158 |  | -49.91632
0.3490234 | -0.1837174 |  | -69.32142
0.3492188 | -0.2293091 |  | -84.84283
0.3494141 | -0.2602048 |  | -95.56733
0.3496094 | -0.2761736 |  | -100.6566
0.3498047 | -0.2750297 |  | -99.45915
0.35 | -0.2563813 |  | -91.91792
0.3501953 | -0.2226536 |  | -78.71654
0.3503906 | -0.1753984 |  | -60.91186
0.3505859 | -0.1191636 |  | -39.62572
0.3507813 | -0.05913916 |  | -15.98412
0.3509766 | 0.00578532 |  | 8.608009
0.3511719 | 0.0701177 |  | 32.57091
0.3513672 | 0.1280275 |  | 54.46509
0.3515625 | 0.1790613 |  | 73.07399
0.3517578 | 0.2176623 |  | 87.50236
0.3519531 | 0.2425443 |  | 96.96167
0.3521484 | 0.2539524 |  | 100.7044
0.3523438 | 0.2506575 |  | 98.21047
0.3525391 | 0.2374098 |  | 89.45714
0.3527344 | 0.2169934 |  | 75.21704
0.3529297 | 0.1869845 |  | 56.64148
0.353125 | 0.13955 |  | 34.88472
0.3533203 | 0.07434839 |  | 11.17537
0.3535156 | 0.00536151 |  | -13.21273
0.3537109 | -0.06970589 |  | -36.80399
0.3539063 | -0.1486406 |  | -58.14107
0.3541016 | -0.2037696 |  | -76.12629
0.3542969 | -0.239968 |  | -89.7995
0.3544922 | -0.2686718 |  | -98.28956
0.3546875 | -0.2764003 |  | -100.8825
0.3548828 | -0.2693509 |  | -97.14409
0.3550781 | -0.2477203 |  | -87.24267
0.3552734 | -0.2073152 |  | -72.01877
0.3554688 | -0.1561537 |  | -52.64063
0.3556641 | -0.09417531 |  | -30.21334
0.3558594 | -0.02987357 |  | -5.978987
0.3560547 | 0.03340872 |  | 18.49065
0.35625 | 0.09660935 |  | 41.70943
0.3564453 | 0.1512106 |  | 62.37135
0.3566406 | 0.1964716 |  | 79.36868
0.3568359 | 0.2298147 |  | 91.92217
0.3570313 | 0.249222 |  | 99.22252
0.3572266 | 0.2557663 |  | 100.4608
0.3574219 | 0.2496799 |  | 95.32443
0.3576172 | 0.2364885 |  | 84.18233
0.3578125 | 0.2152551 |  | 68.05393
0.3580078 | 0.1820734 |  | 48.17003
0.3582031 | 0.1284954 |  | 25.63189
0.3583984 | 0.04771142 |  | 1.615161
0.3585938 | -0.03416848 |  | -22.58455
0.3587891 | -0.1030961 |  | -45.49362
0.3589844 | -0.1721777 |  | -65.65629
0.3591797 | -0.2245935 |  | -82.00311
0.359375 | -0.2544078 |  | -93.68047
0.3595703 | -0.274482 |  | -99.92217
0.3597656 | -0.2762756 |  | -100.046
0.3599609 | -0.2604642 |  | -93.78553
0.3601563 | -0.2304036 |  | -81.65805
0.3603516 | -0.185195 |  | -64.65063
0.3605469 | -0.1316006 |  | -43.92645
0.3607422 | -0.07192887 |  | -20.68343
0.3609375 | -0.007740564 |  | 3.755871
0.3611328 | 0.05826307 |  | 27.88883
0.3613281 | 0.1187444 |  | 50.2878
0.3615234 | 0.1693918 |  | 69.66786
0.3617188 | 0.2113225 |  | 85.02072
0.3619141 | 0.2390988 |  | 95.53657
0.3621094 | 0.252275 |  | 100.4043
0.3623047 | 0.2520988 |  | 99.04846
0.3625 | 0.2391342 |  | 91.42299
0.3626953 | 0.2201519 |  | 78.18783
0.3628906 | 0.1961035 |  | 60.49695
0.3630859 | 0.1587841 |  | 39.47167
0.3632812 | 0.0966062 |  | 16.16517
0.3634766 | 0.01624017 |  | -8.143204
0.3636719 | -0.06116662 |  | -32.00591
0.3638672 | -0.1329175 |  | -53.94843
0.3640625 | -0.1939719 |  | -72.69365
0.3642578 | -0.235077 |  | -87.28792
0.3644531 | -0.2627311 |  | -96.8966
0.3646484 | -0.2754562 |  | -100.7581
0.3648438 | -0.2702821 |  | -98.33057
0.3650391 | -0.2502649 |  | -89.61214
0.3652344 | -0.2154967 |  | -75.33679
0.3654297 | -0.1678789 |  | -56.66204
0.365625 | -0.1087311 |  | -34.75959
0.3658203 | -0.04423824 |  | -10.84616
0.3660156 | 0.01961589 |  | 13.68043
0.3662109 | 0.08255735 |  | 37.32151
0.3664063 | 0.1408033 |  | 58.63544
0.3666016 | 0.1889151 |  | 76.49516
0.3667969 | 0.2242778 |  | 90.01896
0.3669922 | 0.2466957 |  | 98.33572
0.3671875 | 0.2552357 |  | 100.7688
0.3673828 | 0.2511714 |  | 96.92025
0.3675781 | 0.2403617 |  | 86.93459
0.3677734 | 0.2232206 |  | 71.7483
0.3679688 | 0.1883244 |  | 52.47585
0.3681641 | 0.1273719 |  | 30.19171
0.3683594 | 0.05628836 |  | 6.190318
0.3685547 | -0.01347081 |  | -18.15971
0.36875 | -0.08974966 |  | -41.37752
0.3689453 | -0.1595897 |  | -62.05255
0.3691406 | -0.2113997 |  | -79.18906
0.3693359 | -0.2500795 |  | -91.87085
0.3695313 | -0.2704898 |  | -99.20358
0.3697266 | -0.2751717 |  | -100.569
0.3699219 | -0.2644155 |  | -95.58374
0.3701172 | -0.2346699 |  | -84.49016
0.3703125 | -0.1943112 |  | -68.35101
0.3705078 | -0.1435748 |  | -48.32478
0.3707031 | -0.08354754 |  | -25.45611
0.3708984 | -0.02033285 |  | -1.068214
0.3710938 | 0.04418285 |  | 23.35577
0.3712891 | 0.1061703 |  | 46.25409
0.3714844 | 0.1610788 |  | 66.22283
0.3716797 | 0.2041954 |  | 82.38601
0.371875 | 0.2344495 |  | 93.90305
0.3720703 | 0.2512411 |  | 99.90852
0.3722656 | 0.2528482 |  | 99.85962
0.3724609 | 0.2422759 |  | 93.48623
0.3726563 | 0.2240862 |  | 81.27673
0.3728516 | 0.201957 |  | 64.37097
0.3730469 | 0.1669078 |  | 43.81365
0.3732422 | 0.106381 |  | 20.79177
0.3734375 | 0.03291797 |  | -3.38605
0.3736328 | -0.04067478 |  | -27.42709
0.3738281 | -0.116308 |  | -49.78934
0.3740234 | -0.1823849 |  | -69.21796
0.3742188 | -0.2288982 |  | -84.77047
0.3744141 | -0.259164 |  | -95.42343
0.3746094 | -0.2741711 |  | -100.4143
0.3748047 | -0.273473 |  | -99.23497
0.375 | -0.2557025 |  | -91.71714
0.3751953 | -0.2223823 |  | -78.50217
0.3753906 | -0.1779406 |  | -60.69472
0.3755859 | -0.1241241 |  | -39.36868
0.3757813 | -0.06132764 |  | -15.71584
0.3759766 | 0.006403909 |  | 8.87772
0.3761719 | 0.07147402 |  | 32.88657
0.3763672 | 0.1307576 |  | 54.75336
0.3765625 | 0.1809085 |  | 73.2867
0.3767578 | 0.218371 |  | 87.68708
0.3769531 | 0.2437927 |  | 97.13013
0.3771484 | 0.2554133 |  | 100.8263
0.3773438 | 0.2546086 |  | 98.28594
0.3775391 | 0.2469995 |  | 89.49525
0.3777344 | 0.2321553 |  | 75.20003
0.3779297 | 0.20029 |  | 56.62811
0.378125 | 0.1465067 |  | 34.91987
0.3783203 | 0.07864983 |  | 11.28749
0.3785156 | -0.0004913775 |  | -12.96084
0.3787109 | -0.08147635 |  | -36.50516
0.3789062 | -0.1487883 |  | -57.87786
0.3791016 | -0.2042391 |  | -75.91217
0.3792969 | -0.2449024 |  | -89.73239
0.3794922 | -0.2685691 |  | -98.36333
0.3796875 | -0.2797071 |  | -101.0208
0.3798828 | -0.2708694 |  | -97.25258
0.3800781 | -0.2445598 |  | -87.24314
0.3802734 | -0.2075782 |  | -71.99494
0.3804688 | -0.1579815 |  | -52.65116
0.3806641 | -0.09914242 |  | -30.3083
0.3808594 | -0.03462256 |  | -6.224126
0.3810547 | 0.03211736 |  | 18.22582
0.38125 | 0.09526373 |  | 41.53553
0.3814453 | 0.1511312 |  | 62.25786
0.3816406 | 0.1967089 |  | 79.33676
0.3818359 | 0.2298413 |  | 91.93469
0.3820313 | 0.2492992 |  | 99.14843
0.3822266 | 0.2550735 |  | 100.308
0.3824219 | 0.2501756 |  | 95.17053
0.3826172 | 0.2406484 |  | 84.05531
0.3828125 | 0.2252688 |  | 67.97852
0.3830078 | 0.1853852 |  | 48.11248
0.3832031 | 0.1163235 |  | 25.52362
0.3833984 | 0.04078936 |  | 1.453152
0.3835938 | -0.03615632 |  | -22.73655
0.3837891 | -0.112489 |  | -45.57855
0.3839844 | -0.1729733 |  | -65.68267
0.3841797 | -0.2208503 |  | -82.05135
0.384375 | -0.2550416 |  | -93.80148
0.3845703 | -0.2718492 |  | -100.0268
0.3847656 | -0.2756976 |  | -100.0553
0.3849609 | -0.2607172 |  | -93.72597
0.3851563 | -0.2293787 |  | -81.57912
0.3853516 | -0.1871181 |  | -64.60387
0.3855469 | -0.1326946 |  | -43.92138
0.3857422 | -0.07039221 |  | -20.70019
0.3859375 | -0.005560917 |  | 3.753126
0.3861328 | 0.05842223 |  | 27.93933
0.3863281 | 0.1185728 |  | 50.39802
0.3865234 | 0.1702838 |  | 69.8427
0.3867188 | 0.2112433 |  | 85.21321
0.3869141 | 0.2393728 |  | 95.65459
0.3871094 | 0.2520812 |  | 100.4315
0.3873047 | 0.2518548 |  | 99.08821
0.3875 | 0.240626 |  | 91.55381
0.3876953 | 0.22061 |  | 78.3406
0.3878906 | 0.1910389 |  | 60.55582
0.3880859 | 0.1497808 |  | 39.35736
0.3882813 | 0.09635539 |  | 15.91485
0.3884766 | 0.02425776 |  | -8.371393
0.3886719 | -0.05756751 |  | -32.14371
0.3888672 | -0.1313846 |  | -54.05201
0.3890625 | -0.1934472 |  | -72.77245
0.3892578 | -0.2371232 |  | -87.35884
0.3894531 | -0.2636646 |  | -97.00475
0.3896484 | -0.277193 |  | -100.8557
0.3898438 | -0.270945 |  | -98.38195
0.3900391 | -0.2495964 |  | -89.60987
0.3902344 | -0.2153956 |  | -75.30403
0.3904297 | -0.1664965 |  | -56.73079
0.390625 | -0.1095521 |  | -34.95711
0.3908203 | -0.04691524 |  | -11.04248
0.3910156 | 0.01863801 |  | 13.52679
0.3912109 | 0.0834268 |  | 37.24943
0.3914063 | 0.1421229 |  | 58.70692
0.3916016 | 0.1889062 |  | 76.59182
0.3917969 | 0.2246134 |  | 90.03528
0.3919922 | 0.2469351 |  | 98.30355
0.3921875 | 0.2546518 |  | 100.6852
0.3923828 | 0.2504465 |  | 96.82082
0.3925781 | 0.2362019 |  | 86.90613
0.3927734 | 0.2168957 |  | 71.76075
0.3929688 | 0.191396 |  | 52.51418
0.3931641 | 0.1468396 |  | 30.3033
0.3933594 | 0.07298951 |  | 6.394846
0.3935547 | -0.01839681 |  | -17.86793
0.39375 | -0.09758941 |  | -41.11022
0.3939453 | -0.1579273 |  | -61.92431
0.3941406 | -0.2132971 |  | -79.15201
0.3943359 | -0.2525404 |  | -91.90673
0.3945312 | -0.2706793 |  | -99.28965
0.3947266 | -0.2779772 |  | -100.5804
0.3949219 | -0.2666509 |  | -95.53997
0.3951172 | -0.2383744 |  | -84.45843
0.3953125 | -0.1978806 |  | -68.27833
0.3955078 | -0.1442741 |  | -48.23506
0.3957031 | -0.08377051 |  | -25.44279
0.3958984 | -0.01828144 |  | -1.18519
0.3960938 | 0.0458522 |  | 23.13175
0.3962891 | 0.1061237 |  | 46.05421
0.3964844 | 0.1614963 |  | 66.12481
0.3966797 | 0.203988 |  | 82.3472
0.396875 | 0.234745 |  | 93.89928
0.3970703 | 0.2519707 |  | 99.90031
0.3972656 | 0.2547397 |  | 99.82475
0.3974609 | 0.248414 |  | 93.46909
0.3976563 | 0.2336869 |  | 81.27513
0.3978516 | 0.2093561 |  | 64.36673
0.3980469 | 0.1661429 |  | 43.81324
0.3982422 | 0.1015465 |  | 20.71717
0.3984375 | 0.02757142 |  | -3.56845
0.3986328 | -0.04916131 |  | -27.60702
0.3988281 | -0.1226649 |  | -49.9466
0.3990234 | -0.1843245 |  | -69.35723
0.3992188 | -0.2299242 |  | -84.84327
0.3994141 | -0.2598596 |  | -95.47497
0.3996094 | -0.275584 |  | -100.4731
0.3998047 | -0.2748365 |  | -99.29035
0